## Feuil1
OF | COULEE | PRODUIT | CHARGE | V REFUSION | CORROYAGE BETA | CORROYAGE ALPHA BETA | CORROYAGE TREMPE | CORROYAGE ALPHA BETA | CORROYAGE BETA | RAPPORT 1/2 P | COMMENTAIRES 1/2P // AMS4928 | RAPPORT BR | COMMENTAIRES BR // AMS4928 | arrivée labo | arrivée labo | Fin labo
[14 empty] | prévue | réelle
WAHJ | 10023 | R150 | [7 empty] | ET17-411 ET17 - 563 | C et O2 NC V bas Al bas en tête un beta fleck en tête | ET17 - 563 | macro, micro, traction, cara meca : OK |  |  | FINI
WAHN | 10186 | R150 | mixte | [6 empty] | ET18-002 ET18-053 | chimie - MACRO OK |  | Plaquettes arrivées labo le 09 mars | s8 | s10 | S14
WAHP | 10122 | R150 | mixte | [6 empty] | ET18-007 ET18-0051 | chimie - MACRO OK | ET18-099 | MACRO, présences annulaies A : ok traction OK beta transus, micro en cours beta fleck en cours manque forgeabilité et chimie | s9 | s9 | S12
WAHQ | 10184 | R150 | mixte | [6 empty] | ET18-006 ET18-0049 | chimie - MACRO OK | ET18-098 | MACRO : annulaires ok traction, beta transus, micro : OK beta fleck en cours manque forgeabilité et chimie | s6 | s8 | S11
WAHR | 10202 | R150 | copeaux | [6 empty] | ET18-009 ET18-0062 | chimie - MACRO OK | ET18-121 | en cours MACRO OK | s8 | s10 | S13
WAHS | 10200 | R240 | copeaux | [6 empty] | ET18-054 | 02 NC en Pied 0,21/0,22 MACRO : OK |  | Arrivé le 09 mars | s10 | s10 | S14
WAHV | 10185 | R330 | mixte | [8 empty] | ET18-073 | Non conformité 02 confirmés en T et P attente de chutage recoupe MACRO - MICRO OK traction NC, CE à faire | s5 | s5 | recoupe ukad + 2 semaines
WAHU | 10046T | R180 | [7 empty] | ET18-052 | chimie - MACRO OK | ET18-126 | Arrivé le 06 mars MACRO en cours | s9 | s10
WAHT | 10046P | R150 | [7 empty] | ET18-039 | chimie - MACRO OK | ET18-125 | MACRO OK |  | s10