## Feuil1
OF | COULEE | PRODUIT | CHARGE | V REFUSION | CORROYAGE BETA | CORROYAGE ALPHA BETA | CORROYAGE TREMPE | CORROYAGE ALPHA BETA | CORROYAGE BETA | CORROYAGE ALPHA BETA FINITION | RAPPORT EBAUCHE CARRE | COMMENTAIRES EBAUCHES // AMS4928 | RAPPORT BR | COMMENTAIRES 1/2 P // AMS4928 | arrivée labo | arrivée labo | Fin labo
[15 empty] | prévue | réelle
WAHJ | 10023 | R150 |  |  | 2.4 | 1.73 | 1.24 | 3.6 |  |  | ET17-411 ET17 - 563 | C et O2 NC V bas Al bas en tête un beta fleck en tête | ET17 - 563 | macro, micro, traction, cara meca : OK |  |  | FINI
WAHN | 10186 | R150 | mixte | 12.5 | 1.94 | 1.3 | 0 | 1.81 |  | 6.02 | ET18-002 ET18-053 | chimie - MACRO OK |  | Macro ok, micro et Bt en préparation, chimie et essais méca en cours | s8 | s10 | S14
WAHP | 10122 | R150 | mixte | 12.5 | 1.81 | 1.3 | 1.48 | 1.72 |  | 5.02 | ET18-007 ET18-0051 | chimie - MACRO OK | ET18-099 | MACRO, présences annulaies A : ok traction OK beta transus, micro en cours manque chimie et béta fleck | s9 | s9 | S12
WAHQ | 10184 | R150 | mixte | 12.5 | 1.81 | 1.3 | 1.15 | 1.72 |  | 5.02 | ET18-006 ET18-0049 | chimie - MACRO OK | ET18-098 | MACRO : annulaires ok traction, beta transus, micro : OK beta fleck en cours | s6 | s8 | S11
WAHR | 10202 | R150 | copeaux | 12.5 | 1.86 | 1.3 | 0 | 1.89 |  | 6.02 | ET18-009 ET18-0062 | chimie - MACRO OK | ET18-121 | MACRO OK - micros en sotations, Bt en prépa micro | s8 | s10 | S13
WAHS | 10200 | R240 | copeaux | 23 | 1.31 | 1.4 | 1.32 | 2.41 |  | 2.68 | ET18-054 | 02 NC en Pied 0,21/0,22 MACRO : OK |  | Macro ok, micro en préparation, chimie en cours, BT au TTH | s10 | s10 | S14
WAHV | 10185 | R330 | mixte | 23 | 2.48 | 1.4 | 1.16 |  |  | 3.44 |  |  | ET18-073 | Non conformité 02 confirmés en T et P attente de chutage recoupe MACRO - MICRO OK traction NC, CE à faire | s5 | s5 | recoupe ukad + 2 semaines
WAHU | 10046T | R180 |  | non refondu | 1.99 | 1.36 |  |  | 1.86 | ? | ET18-052 | chimie - MACRO OK | ET18-126 | Macro ok, micro en préparation, chimie en cours, BT au TTH | s9 | s10
WAHT | 10046P | R150 |  | non refondu | 1.99 | 1.36 |  |  | 1.19 | ? | ET18-039 | chimie - MACRO OK | ET18-125 | Forgeabilités NC à 900°C (A%), structure pas très belle (C17-C19), BT en prépa micro, attente chimie (C en panne) MACRO OK |  | s10