## Feuil1
OF COULEE | Piece Entree | Description piece entree | Longueur | Entree KG | Commentaires | Calcul | Poids lingot sortie VAR (kg) | Poids lingot livré UKAD (kg) | Poids meulé (kg) | °/°° meulage lingot | Coût de meulage (€) | Temps de cycle meulage (j) | Mise au mille std UKTMP | Poids ébauche sortie forgeage (kg) | Poids ébauche sortie meulage (kg) | Poids meulé ébauche (kg) | Mise au mille meulage | °/°° meulage Ecoti | Poids total meulé (kg) | Surcoût meulage (€) | Temps de traitement FAI (j) | Regul | Commande | Poste
WAHT - R150 1/2 lingot | [7 empty] | 3605 | -3605 | 0 |  |  | 1051.471 | 3590 | 3355 | 235 | 1070.045 | 515.8046 | -3370 | 0 |  |  | E4500006614 | 10
E0014PE05A | WAHT11 | ROND 148 X 4809 MM |  | 366 | B3348
E0014PE05A | WAHT12 | ROND 148 X 5322 MM |  | 406 | B3348
E0014PE05A | WAHT21 | ROND 148 X 4815 MM |  | 366 | B3348
E0014PE05A | WAHT22 | ROND 148 X 5524 MM |  | 420 | B3348
E0014PE05A | WAHT31 | ROND 148 X 4920 MM |  | 376 | B3348
E0014PE05A | WAHT32 | ROND 148 X 5223 MM |  | 398 | B3348
|  |  |  | 2332 | Offre Midhani | 2332
WAHU - R180 1/2 lingot | [7 empty] | 3630 | -3630 | 0 |  |  | 1051.471 | 3615 | 3335 | 280 | 1083.958 | 519.0237 | -3350 | 0 |  |  | E4500006614 | 20
E0014TE05A | WAHU11 | ROND 183 X 3432 MM |  | 400 | B3348
E0014TE05A | WAHU12 | ROND 184 X 3817 MM |  | 452 | B3348
E0014TE05A | WAHU21 | ROND 183 X 3918 MM |  | 456 | B3348
E0014TE05A | WAHU22 | ROND 183 X 4030 MM |  | 472 | B3348
E0014TE05A | WAHU31 | ROND 183 X 3744 MM |  | 434 | B3348
E0014TE05A | WAHU32 | ROND 183 X 3889 MM |  | 454 | B3348
|  |  |  | 2668 | Offre midhani | 5000
WAHP - R150 | Recuit Mail Olivier | [6 empty] | 7000 | -7000 | 0 |  |  | 1051.471 | 6965 | 6555 | 410 | 1062.548 | 513.8325 | -6590 | 0 |  |  | E4500006481 | 10
10122 | WAHP111 | ROND 150 X 4119 MM |  | 324 | HAL UDEV 18-078, 3900 kg en 150 et 1400 kg en 125 mm, 324 kg cumul 324 | 324
10122 | WAHP211 | ROND 153 X 4553 MM | 4553 | 372 | AEQUS 18-082, 60 pièces/mois, cumul pièces : 22 | 22
10122 | WAHP221 | ROND 150 X 4521 MM |  | 352 | HAL UDEV 18-078, 150 mm, 352 kg, cumul 376 | 676
10122 | WAHP311 | ROND 153 X 4275 MM | 4275 | 348 | AEQUS 18-082, 60 pièces/mois, cumul pièces : | 42
10122 | WAHP321 | ROND 153 X 4511 MM | 4511 | 366 | AEQUS 18-082, 60 pièces/mois, cumul pièces : | 64
10122 | WAHP121 | ROND 153 X 4382 MM | 4382 | 356.9 | AEQUS 18-082, 60 pièces/mois, cumul pièces : | 85
10122 | WAHP322 | ROND 148 X 4551 MM | 4551 | 346 | Shimadzu, 346 kg, cumul 346, UDEV 18-081
10122 | WAHP312 | ROND 150 X 4641 MM | 4641 | 364 | HAL UDEV 18-078, 150 mm, cumul 1040 kg | 1040
10122 | WAHP222 | ROND 150 X 4543 MM | 4543 | 356 | HAL UDEV 18-078, 150 mm, cumul 1396 | 1396
10122 | WAHP212 | ROND 150 X 4587 MM | 4587 | 360 | HAL UDEV 18-078, 150 mm, cumul 1756 | 1756
10122 | WAHP122 | ROND 150 X 4515 MM | 4515 | 352 | HAL UDEV 18-078, 150 mm, cumul 2018 | 2108
10122 | WAHP112 | ROND 150 X 4947 MM | 4947 | 388 | HAL UDEV 18-078, 150 mm, cumul 2496 | 2496
[23 empty] | E4500006481 | 20
WAHR - R150 | [7 empty] | 6670 | -6670 | 0 |  |  | 1051.471 | 6670 | 5620 | 1050 | 1186.833 | 542.7177 | -5620 | 4250.85
10202 | WAHR111 | ROND 153 X 4503 MM | 4503 | 366 | B3348
10202 | WAHR112 | ROND 153 X 4472 MM | 4472 | 364 | B3348
10202 | WAHR121 | ROND 153 X 4171 MM | 4171 | 340 | B3348
10202 | WAHR122 | ROND 154 X 4342 MM | 4342 | 358 | B3348
10202 | WAHR211 | ROND 154 X 4540 MM | 4540 | 374 | B3348
10202 | WAHR212 | ROND 154 X 4558 MM | 4558 | 374 | B3348
10202 | WAHR221 | ROND 153 X 4291 MM | 4291 | 350 | B3348
10202 | WAHR222 | ROND 153 X 4250 MM | 4250 | 348 | B3348
10202 | WAHR311 | ROND 149 X 4245 MM | 4245 | 326 | B3348
10202 | WAHR312 | ROND 154 X 4375 MM | 4375 | 360 | B3348
10202 | WAHR321 | ROND 153 X 4056 MM | 4056 | 332 | B3348
10202 | WAHR322 | ROND 154 X 4145 MM | 4145 | 340 | B3348
|  |  |  | 4232 | Offre Midhani | 9232
WAHQ - R150 | [7 empty] | 6645 | -6645 | 0 |  |  | 1051.471 | 6595 | 5480 | 1115 | 1203.467 | 543.9175 | -5530 | 4251.75 |  |  | E4500006481 | 30
10184 | WAHQ111 | ROND 153 X 3787 MM | 3787 | 308 | AEQUS 18-082, 60 pièces/mois, cumul pièces : | 103
10184 | WAHQ112 | ROND 153 X 4151 MM | 4151 | 338 | AEQUS 18-082, 60 pièces/mois, cumul pièces : | 123
10184 | WAHQ121 | ROND 153 X 3768 MM | 3768 | 308 | AEQUS 18-082, 60 pièces/mois, cumul pièces : | 141
10184 | WAHQ122 | ROND 148 X 3897 MM | 3897 | 298 | Shimadzu, 298 kg, cumul 644, UDEV 18-081 | 644
10184 | WAHQ211 | ROND 153 X 4551 MM | 4551 | 370 | AEQUS 18-082, 60 pièces/mois, cumul pièces : | 163
10184 | WAHQ212 | ROND 153 X 4680 MM | 4680 | 382 | AEQUS 18-082, 60 pièces/mois, cumul pièces : | 185
10184 | WAHQ22 | ROND 148 X 3948 MM | 3948 | 300 | Shimadzu, 300kg, cumul 944, UDEV 18-081 | 944
10184 | WAHQ311 | ROND 146 X 4188 MM | 4188 | 312 | Shimadzu, 312 kg, cumul 1256, UDEV 18-081 | 1256
10184 | WAHQ312 | ROND 150 X 4279 MM | 4279 | 334 | HAL UDEV 18-078, 150 mm, cumul 2830 | 2830
10184 | WAHQ321 | ROND 150 X 4193 MM | 4193 | 328 | HAL UDEV 18-078, 150 mm, cumul 3158 | 3158
10184 | WAHQ322 | ROND 150 X 4155 MM | 4155 | 324
WAHS - R240 SMX | [7 empty] | 5925 | -5925 | 0 |  |  | 1051.471 | 5815 | 5120 | 695 | 1135.742 | 526.4826 | -5230 | 2806.66 |  |  | E4500006481 | 50
10200 | WAHS11 | ROND 243 X 4976 MM | 4976 | 1024 | Utilisée pour UAC. Expédiée
10200 | WAHS12 | ROND 243 X 4963 MM | 4963 | 1020 | Utilisée pour UAC. Expédiée
10200 | WAHS21 | ROND 243 X 5250 MM | 5250 | 1090 | Utilisée pour Liebherr. Expédiée
10200 | WAHS22 | ROND 243 X 4891 MM | 4891 | 1006 | AD Pamiers, 240 Bombardier. Expédiée
WAHV - R330 | [7 empty] | 7415 | -7415 | 0 |  |  | 1051.471 | 7240 | 6330 | 910 | 1143.76 | 526.737 | -6505 | 0 |  |  | E4500006481 | 60
10185 | WAHV11 | ROND 333 X 2498 MM | 2498 | 965.5
10185 | WAHV12 | ROND 336 X 3209 MM | 3209 | 1260 | Transpart. Expédiée.
10185 | WAHV21 | ROND 336 X 3488 MM | 3488 | 1368.5 | AD Pamiers, 330 Mecachrome. Expédiée.
10185 | WAHV22 | ROND 336 X 2884 MM | 2884 | 1130
WAHN - R150 | Recuit Olivier | [6 empty] | 7150 | -7150 | 0 |  |  | 1051.471 | 7100 | 5745 | 1355 | 1235.857 | 550.601 | -5795 | 4652.6 |  |  | E4500006481 | 40
10186 | WAHN111 | ROND 153 X 4366 MM | 4366 | 356 | AEQUS 18-082, 60 pièces/mois, cumul pièces : | 206
10186 | WAHN1121 | ROND 153 X 3180 MM | 3180 | 260 | AEQUS 18-082, 60 pièces/mois, cumul pièces : | 221
10186 | WAHN1122 | ROND 153 X 1330 MM | 1330 | 108 | HAL UDEV 18-078, 150 mm, cumul 3266 | 3266
10186 | WAHN121 | ROND 153 X 4374 MM | 4374 | 356 | AEQUS 18-082, 60 pièces/mois, cumul pièces : | 242
10186 | WAHN122 | ROND 153 X 4347 MM | 4347 | 354 | AEQUS 18-082, 60 pièces/mois, cumul pièces : | 263
10186 | WAHN211 | ROND 153 X 4465 MM | 4465 | 364 | AEQUS 18-082, 60 pièces/mois, cumul pièces : | 284
10186 | WAHN212 | ROND 148 X 4536 MM | 4536 | 346 | HAL UDEV 18-078, 150 mm, cumul 3612 | 3612
10186 | WAHN221 | ROND 148 X 4502 MM | 4502 | 342 | HAL UDEV 18-078, 150 mm, cumul 3954 | 3954
10186 | WAHN222 | ROND 153 X 4556 MM | 4556 | 372 | AEQUS 18-082, 60 pièces/mois, cumul pièces : | 306
10186 | WAHN311 | ROND 153 X 4229 MM | 4229 | 344 | AEQUS 18-082, 60 pièces/mois, cumul pièces : | 326
10186 | WAHN312 | ROND 153 X 4345 MM | 4345 | 352 | AEQUS 18-082, 60 pièces/mois, cumul pièces : | 347
10186 | WAHN321 | ROND 153 X 4192 MM | 4192 | 340 | AEQUS 18-082, 60 pièces/mois, cumul pièces : | 367
10186 | WAHN322 | ROND 153 X 4214 MM | 4214 | 344 | AEQUS 18-082, 60 pièces/mois, cumul pièces : | 387
ADNE - R200 | [7 empty] | 6850 | -6850 | 0
L00019E05A | ADNE11 | ROND 202 X 3337 MM | 3337 | 474
L00019E05A | ADNE12 | ROND 202 X 3783 MM | 3783 | 536 | Qualif. Airbus, 180kg. PREVOIR PALQUETTES 17 MM EN 121-122 ET 122X POUR EXPDITION AU CLIENT AVEC LES PRODUITS A METTRE SUR CHASSIS
L00019E05A | ADNE13 | ROND 202 X 3665 MM | 3665 | 520 | Expédiée HAL
L00019E05A | ADNE21 | ROND 202 X 3829 MM | 3829 | 542 | Expédiée HAL
L00019E05A | ADNE231 | ROND 202 X 2014 MM | 2014 | 286 | Expédiée HAL
L00019E05A | ADNE232 | ROND 202 X 1788 MM | 1788 | 254 | Expédiée HAL
L00019E05A | ADNE31 | ROND 202 X 3866 MM | 3866 | 546 | Expédiée HAL
L00019E05A | ADNE32 | ROND 202 X 3981 MM | 3981 | 564 | Expédiée HAL
L00019E05A | ADNE331 | ROND 197 X 3255 MM | 3255 | 438
L00019E05A | ADNE332 | ROND 197 X 449 MM | 449 | 60
ADNO - R200 | [7 empty] | 6780 | -6780 | 0
L00022E05A | ADNO111 | ROND 200 X 1208 MM | 1208 | 170
L00022E05A | ADNO112 | ROND 200 X 2165 MM | 2165 | 304 | Expédiée HAL
L00022E05A | ADNO121 | ROND 200 X 1555 MM | 1555 | 218 | Expédiée HAL
L00022E05A | ADNO122 | ROND 200 X 2215 MM | 2215 | 310 | Expédiée HAL
L00022E05A | ADNO13 | ROND 197 X 3763 MM | 3763 | 508 | Expédiée HAL
L00022E05A | ADNO211 | ROND 197 X 2195 MM | 2195 | 296 | Expédiée HAL
L00022E05A | ADNO212 | ROND 197 X 1604 MM | 1604 | 216 | Expédiée HAL
L00022E05A | ADNO22 | ROND 197 X 4118 MM | 4118 | 556
L00022E05A | ADNO231 | ROND 200 X 1753 MM | 1753 | 246 | Expédiée HAL
L00022E05A | ADNO2321 | ROND 200 X 888 MM | 888 | 124 | A garder pour Panerai: 120kg de besoin
L00022E05A | ADNO2322 | ROND 200 X 1174 MM | 1174 | 164 | Expédiée HAL
L00022E05A | ADNO311 | ROND 197 X 836 MM | 836 | 114
L00022E05A | ADNO312 | ROND 197 X 2682 MM | 2682 | 362 | Expédiée HAL
L00022E05A | ADNO321 | ROND 200 X 2000 MM | 2000 | 280 | Expédiée HAL
L00022E05A | ADNO322 | ROND 200 X 2010 MM | 2010 | 282 | Expédiée HAL
L00022E05A | ADNO33 | ROND 200 X 3512 MM | 3512 | 492 | Expédiée HAL
ADOF - R240 | [7 empty] | 6350 | -6350 | 0
L00024E05A | ADOF11 | ROND 241 X 3526 MM | 3526 | 714
L00024E05A | ADOF12 | ROND 245 X 3750 MM | 3750 | 786
L00024E05A | ADOF13 | ROND 245 X 3514 MM | 3514 | 734
L00024E05A | ADOF211 | ROND 241 X 3222 MM | 3222 | 650 | ADOF211. 230kg pour Qualif. Airbs
L00024E05A | ADOF212 | ROND 241 X 501 MM | 501 | 100
L00024E05A | ADOF22 | ROND 241 X 3739 MM | 3739 | 756 | A garder UAC, livfaison semaine 38
L00024E05A | ADOF23 | ROND 245 X 2936 MM | 2936 | 612
ADQG - R180B | [7 empty] | 7330 | -7330 | 0 |  |  |  | 7240 | 6060 | 1180 | 1194.719 | 540.702 | -6150 | 5208.21
ADQU - CAA270 | [7 empty] | 7135 | -7135 | 0 |  |  |  | 7050 | 5880 | 1170 | 1198.98 | 541.6827 | -5965 | 5075.13
ADQT - R200 | [7 empty] | 6855 | -6855 | 0 |  |  |  | 6810 | 5690 | 1120 | 1196.837 | 542.8458 | -5735 | 4656.46
ADNE22 - R125
L00019E05A | ADNE221 | ROND 128 X 5110 MM | 5110 | 292 | HAL 18-078, besoin 1400 kg
L00019E05A | ADNE222 | ROND 128 X 4634 MM | 4634 | 264 | HAL 18-078, besoin 1400 kg
Préciser les barres vendues et celles restantes, notamment celles avec longueur inférieure à 1000mm

## Feuil2
De : Olivier Lurdos
Envoyé : mardi 25 septembre 2018 09:23
À : Marie Schuester; Benoit Douroux
Cc : Patrick Delaborde; Fabien Havez; Laurent Cluzel; Aurelien Petitjean
Objet : RE: OF WAHR WAHQ WAHP et WAHN _ RELANCE
Bonjour Marie,
WAHP / LL0139191 : Les barres qui ont été réchauffées ont été chauffées à 750°C, maintien 150min mini.
WAHN / LL0140391 : Les barres qui ont été réchauffées ont été chauffées à 750°C, maintien 150min mini.
Cordialement,
Olivier LURDOS
tél.: (+33) 4 73 67 34 94
mob.: (+33) 6 38 43 34 29
De : Marie Schuester
Envoyé : lundi 24 septembre 2018 09:17
À : Benoit Douroux <benoit.douroux@eramet-aubertduval.com>; Olivier Lurdos <olivier.lurdos@eramet-aubertduval.com>
Cc : Patrick Delaborde <patrick.delaborde@eramet-aubertduval.com>; Fabien Havez <fabien.havez@eramet-ukad.com>; Laurent Cluzel <laurent.cluzel@eramet-ukad.com>; Aurelien Petitjean <aurelien.petitjean@eramet-ukad.com>
Objet : RE: OF WAHR WAHQ WAHP et WAHN _ RELANCE
Bonjour
Pouvez-vous nous donner les conditions de chauffage avant redressage des OF :
WAHR
WAHP
WAHN.
WAHQ : déjà répondu = pas de Réchauffage : Laminage è redressage à chaud.
Cette information devient urgente car nous avons des choix de produits à faire pour expédition client.
Merci d’avance
Marie