## Données_Origine
| Statut UKAD au 28/9 | % vol | OF COULEE | Piece Entree | Description piece entree | Longueur | Entree KG | Commentaires | Calcul | Poids lingot sortie VAR (kg) | Poids lingot livré UKAD (kg) | Poids meulé (kg) | °/°° meulage lingot | Coût de meulage (€) | Temps de cycle meulage (j) | Mise au mille std UKTMP | Poids ébauche sortie forgeage (kg) | Poids ébauche sortie meulage (kg) | Poids meulé ébauche (kg) | Mise au mille meulage | °/°° meulage Ecoti | Poids total meulé (kg) | Surcoût meulage (€) | Temps de traitement FAI (j) | Regul | Commande | Poste
|  |  | WAHT - R150 1/2 lingot | [7 empty] | 3605 | -3605 | 0 |  |  | 1051.471 | 3590 | 3355 | 235 | 1070.045 | 515.8046 | -3370 | 0 |  |  | E4500006614 | 10
| 2018Q4 | 100 | E0014PE05A | WAHT11 | ROND 148 X 4809 MM |  | 366 | B348
| 2018Q4 | 100 | E0014PE05A | WAHT12 | ROND 148 X 5322 MM |  | 406 | B348
| 2018Q4 | 100 | E0014PE05A | WAHT21 | ROND 148 X 4815 MM |  | 366 | B348
| 2018Q4 | 100 | E0014PE05A | WAHT22 | ROND 148 X 5524 MM |  | 420 | B348
| 2018Q4 | 100 | E0014PE05A | WAHT31 | ROND 148 X 4920 MM |  | 376 | B348
| 2018Q4 | 100 | E0014PE05A | WAHT32 | ROND 148 X 5223 MM |  | 398 | B348
demande S39 : proposé à 12,5 EUR (fondeur FR), Midhani ou Fondeur Ardegeois : point à faire début Nov. | 2018Q4 | 100 |  |  |  |  | 2332 | Midhani | 2332
|  |  | WAHU - R180 1/2 lingot | [7 empty] | 3630 | -3630 | 0 |  |  | 1051.471 | 3615 | 3335 | 280 | 1083.958 | 519.0237 | -3350 | 0 |  |  | E4500006614 | 20
| 2018Q4 | 100 | E0014TE05A | WAHU11 | ROND 183 X 3432 MM |  | 400 | B348
| 2018Q4 | 100 | E0014TE05A | WAHU12 | ROND 184 X 3817 MM |  | 452 | B348
| 2018Q4 | 100 | E0014TE05A | WAHU21 | ROND 183 X 3918 MM |  | 456 | B348
| 2018Q4 | 100 | E0014TE05A | WAHU22 | ROND 183 X 4030 MM |  | 472 | B348
| 2018Q4 | 100 | E0014TE05A | WAHU31 | ROND 183 X 3744 MM |  | 434 | B348
| 2018Q4 | 100 | E0014TE05A | WAHU32 | ROND 183 X 3889 MM |  | 454 | B348
Cible garder une barre | 2018Q4 | 100 |  |  |  |  | 2668 | Midhani | 5000
|  |  | WAHP - R150 | [7 empty] | 7000 | -7000 | 0 |  |  | 1051.471 | 6965 | 6555 | 410 | 1062.548 | 513.8325 | -6590 | 0 |  |  | E4500006481 | 10
| 2018Q4 | 100% | 10122 | WAHP111 | ROND 150 X 4119 MM |  | 324 | HAL UDEV 18-078, 3900 kg en 150 et 1400 kg en 125 mm, 324 kg cumul 324 | 324
| 2018Q4 | 100% | 10122 | WAHP211 | ROND 153 X 4553 MM | 4553 | 372 | AEQUS 18-082, 60 pièces/mois, cumul pièces : 22 | 22
| 2018Q4 | 100% | 10122 | WAHP221 | ROND 150 X 4521 MM |  | 352 | HAL UDEV 18-078, 150 mm, 352 kg, cumul 376 | 676
| 2018Q4 | 100% | 10122 | WAHP311 | ROND 153 X 4275 MM | 4275 | 348 | AEQUS 18-082, 60 pièces/mois, cumul pièces : | 42
| 2019Q1 | 100% | 10122 | WAHP321 | ROND 153 X 4511 MM | 4511 | 366 | AEQUS 18-082, 60 pièces/mois, cumul pièces : | 64
| 2019Q1 | 100% | 10122 | WAHP121 | ROND 153 X 4382 MM | 4382 | 356.9 | AEQUS 18-082, 60 pièces/mois, cumul pièces : | 85
| 2018Q4 | 100% | 10122 | WAHP322 | ROND 148 X 4551 MM | 4551 | 346 | Shimadzu, 346 kg, cumul 346, UDEV 18-081
| 2018Q4 | 100% | 10122 | WAHP312 | ROND 150 X 4641 MM | 4641 | 364 | HAL UDEV 18-078, 150 mm, cumul 1040 kg | 1040
| 2018Q4 | 100% | 10122 | WAHP222 | ROND 150 X 4543 MM | 4543 | 356 | HAL UDEV 18-078, 150 mm, cumul 1396 | 1396
| 2018Q4 | 100% | 10122 | WAHP212 | ROND 150 X 4587 MM | 4587 | 360 | HAL UDEV 18-078, 150 mm, cumul 1756 | 1756
| 2018Q4 | 100% | 10122 | WAHP122 | ROND 150 X 4515 MM | 4515 | 352 | HAL UDEV 18-078, 150 mm, cumul 2018 | 2108
| 2018Q4 | 100% | 10122 | WAHP112 | ROND 150 X 4947 MM | 4947 | 388 | HAL UDEV 18-078, 150 mm, cumul 2496 | 2496
[26 empty] | E4500006481 | 20
|  |  | WAHR - R150 | [7 empty] | 6670 | -6670 | 0 |  |  | 1051.471 | 6670 | 5620 | 1050 | 1186.833 | 542.7177 | -5620 | 4250.85
| 2018Q4 | 100% | 10202 | WAHR111 | ROND 153 X 4503 MM | 4503 | 366
| 2018Q4 | 100% | 10202 | WAHR112 | ROND 153 X 4472 MM | 4472 | 364 | B348
| 2018Q4 | 100% | 10202 | WAHR121 | ROND 153 X 4171 MM | 4171 | 340 | B348
| 2018Q4 | 100% | 10202 | WAHR122 | ROND 154 X 4342 MM | 4342 | 358 | B348
| 2018Q4 | 100% | 10202 | WAHR211 | ROND 154 X 4540 MM | 4540 | 374 | B348
| 2018Q4 | 100% | 10202 | WAHR212 | ROND 154 X 4558 MM | 4558 | 374 | B348
| 2018Q4 | 100% | 10202 | WAHR221 | ROND 153 X 4291 MM | 4291 | 350 | B348
| 2018Q4 | 100% | 10202 | WAHR222 | ROND 153 X 4250 MM | 4250 | 348 | B348
| 2018Q4 | 100% | 10202 | WAHR311 | ROND 149 X 4245 MM | 4245 | 326 | B348
| 2018Q4 | 100% | 10202 | WAHR312 | ROND 154 X 4375 MM | 4375 | 360 | B348
| 2018Q4 | 100% | 10202 | WAHR321 | ROND 153 X 4056 MM | 4056 | 332 | B348
| 2018Q4 | 100% | 10202 | WAHR322 | ROND 154 X 4145 MM | 4145 | 340 | B348
Cible garder une barre | 2018Q4 | 100% |  |  |  |  | 4232 | Midhani | 9232
|  |  | WAHQ - R150 | [7 empty] | 6645 | -6645 | 0 |  |  | 1051.471 | 6595 | 5480 | 1115 | 1203.467 | 543.9175 | -5530 | 4251.75 |  |  | E4500006481 | 30
| 2018Q4 | 100% | 10184 | WAHQ111 | ROND 153 X 3787 MM | 3787 | 308 | AEQUS 18-082, 60 pièces/mois, cumul pièces : | 103
| 2019Q2 | 100% | 10184 | WAHQ112 | ROND 153 X 4151 MM | 4151 | 338 | AEQUS 18-082, 60 pièces/mois, cumul pièces : | 123
| 2019Q2 | 100% | 10184 | WAHQ121 | ROND 153 X 3768 MM | 3768 | 308 | AEQUS 18-082, 60 pièces/mois, cumul pièces : | 141
| 2018Q4 | 100% | 10184 | WAHQ122 | ROND 148 X 3897 MM | 3897 | 298 | Shimadzu, 298 kg, cumul 644, UDEV 18-081 | 644
| 2019Q3 | 100% | 10184 | WAHQ211 | ROND 153 X 4551 MM | 4551 | 370 | AEQUS 18-082, 60 pièces/mois, cumul pièces : | 163
| 2019Q3 | 100% | 10184 | WAHQ212 | ROND 153 X 4680 MM | 4680 | 382 | AEQUS 18-082, 60 pièces/mois, cumul pièces : | 185
| 2018Q4 | 100% | 10184 | WAHQ22 | ROND 148 X 3948 MM | 3948 | 300 | Shimadzu, 300kg, cumul 944, UDEV 18-081 | 944
| 2018Q4 | 100% | 10184 | WAHQ311 | ROND 146 X 4188 MM | 4188 | 312 | Shimadzu, 312 kg, cumul 1256, UDEV 18-081 | 1256
| 2018Q4 | 100% | 10184 | WAHQ312 | ROND 150 X 4279 MM | 4279 | 334 | HAL UDEV 18-078, 150 mm, cumul 2830 | 2830
| 2018Q4 | 100% | 10184 | WAHQ321 | ROND 150 X 4193 MM | 4193 | 328 | HAL UDEV 18-078, 150 mm, cumul 3158 | 3158
|  |  | 10184 | WAHQ322 | ROND 150 X 4155 MM | 4155 | 324
|  |  | WAHS - R240 SMX | [7 empty] | 5925 | -5925 | 0 |  |  | 1051.471 | 5815 | 5120 | 695 | 1135.742 | 526.4826 | -5230 | 2806.66 |  |  | E4500006481 | 50
|  |  | 10200 | WAHS11 | ROND 243 X 4976 MM | 4976 | 1024 | Utilisée pour UAC. Expédiée
|  |  | 10200 | WAHS12 | ROND 243 X 4963 MM | 4963 | 1020 | Utilisée pour UAC. Expédiée
|  |  | 10200 | WAHS21 | ROND 243 X 5250 MM | 5250 | 1090 | Utilisée pour Liebherr. Expédiée
|  |  | 10200 | WAHS22 | ROND 243 X 4891 MM | 4891 | 1006 | AD Pamiers, 240 Bombardier. Expédiée
|  |  | WAHV - R330 | [7 empty] | 7415 | -7415 | 0 |  |  | 1051.471 | 7240 | 6330 | 910 | 1143.76 | 526.737 | -6505 | 0 |  |  | E4500006481 | 60
| 2018Q4 | 100% | 10185 | WAHV11 | ROND 333 X 2498 MM | 2498 | 965.5
| 2018Q4 | 100% | 10185 | WAHV12 | ROND 336 X 3209 MM | 3209 | 1260 | Transpart. Expédiée.
| Commande à valeur nulle à prévoir | 100% | 10185 | WAHV21 | ROND 336 X 3488 MM | 3488 | 1368.5 | AD Pamiers, 330 Mecachrome. Expédiée.
| A garder | 100% | 10185 | WAHV22 | ROND 336 X 2884 MM | 2884 | 1130 | 20180928 : proposition en cours (carré de 90, 2 commandes de 50m)
|  |  | WAHN - R150 | [7 empty] | 7150 | -7150 | 0 |  |  | 1051.471 | 7100 | 5745 | 1355 | 1235.857 | 550.601 | -5795 | 4652.6 |  |  | E4500006481 | 40
| 2019Q4 | 100% | 10186 | WAHN111 | ROND 153 X 4366 MM | 4366 | 356 | AEQUS 18-082, 60 pièces/mois, cumul pièces : | 206
| 2019Q4 | 100% | 10186 | WAHN1121 | ROND 153 X 3180 MM | 3180 | 260 | AEQUS 18-082, 60 pièces/mois, cumul pièces : | 221
| 2019Q4 | 100% | 10186 | WAHN1122 | ROND 153 X 1330 MM | 1330 | 108 | HAL UDEV 18-078, 150 mm, cumul 3266 | 3266
| 2019Q4 | 100% | 10186 | WAHN121 | ROND 153 X 4374 MM | 4374 | 356 | AEQUS 18-082, 60 pièces/mois, cumul pièces : | 242
| 2019Q4 | 100% | 10186 | WAHN122 | ROND 153 X 4347 MM | 4347 | 354 | AEQUS 18-082, 60 pièces/mois, cumul pièces : | 263
| 2019Q4 | 100% | 10186 | WAHN211 | ROND 153 X 4465 MM | 4465 | 364 | AEQUS 18-082, 60 pièces/mois, cumul pièces : | 284
| 2018Q4 | 100% | 10186 | WAHN212 | ROND 148 X 4536 MM | 4536 | 346 | HAL UDEV 18-078, 150 mm, cumul 3612 | 3612
commande probable | 2018Q4 | 100% | 10186 | WAHN221 | ROND 148 X 4502 MM | 4502 | 342 | HAL UDEV 18-078, 150 mm, cumul 3954 | 3954
| Vendu 2018S39, en attente de commande | 33% | 10186 | WAHN222 | ROND 153 X 4556 MM | 4556 | 372 | Panerai, 120kg | 306
| 2019Q4 | 100% | 10186 | WAHN311 | ROND 153 X 4229 MM | 4229 | 344 | AEQUS 18-082, 60 pièces/mois, cumul pièces : | 326
| 2019Q4 | 100% | 10186 | WAHN312 | ROND 153 X 4345 MM | 4345 | 352 | AEQUS 18-082, 60 pièces/mois, cumul pièces : | 347
| 2019Q4 | 100% | 10186 | WAHN321 | ROND 153 X 4192 MM | 4192 | 340 | AEQUS 18-082, 60 pièces/mois, cumul pièces : | 367
| 2019Q4 | 100% | 10186 | WAHN322 | ROND 153 X 4214 MM | 4214 | 344 | AEQUS 18-082, 60 pièces/mois, cumul pièces : | 387
|  |  | ADNE - R200 | [7 empty] | 6850 | -6850 | 0 |  |  | 1051.471 | 6790 | 6335 | 455 | 1071.823 | 514.9791 | -6395 | 4652.6
| déjà acheté à E |  | L00019E05A | ADNE11 | ROND 202 X 3337 MM | 3337 | 474
| déjà acheté à E |  | L00019E05A | ADNE122 | ROND 202 X 2445 MM | 2445 | 340 | Tardy
| déjà acheté à E |  | L00019E05A | ADNE13 | ROND 202 X 3665 MM | 3665 | 520 | Expédiée HAL
| déjà acheté à E |  | L00019E05A | ADNE21 | ROND 202 X 3829 MM | 3829 | 542 | Expédiée HAL
| déjà acheté à E |  | L00019E05A | ADNE231 | ROND 202 X 2014 MM | 2014 | 286 | Expédiée HAL
| déjà acheté à E |  | L00019E05A | ADNE232 | ROND 202 X 1788 MM | 1788 | 254 | Expédiée HAL
| déjà acheté à E |  | L00019E05A | ADNE31 | ROND 202 X 3866 MM | 3866 | 546 | Expédiée HAL
| déjà acheté à E |  | L00019E05A | ADNE32 | ROND 202 X 3981 MM | 3981 | 564 | Expédiée HAL
| déjà acheté à E |  | L00019E05A | ADNE331 | ROND 197 X 3255 MM | 3255 | 438 | Bombardier?
| déjà acheté à E |  | L00019E05A | ADNE332 | ROND 197 X 449 MM | 449 | 60
| déjà acheté à E |  | ADNO - R200 | [7 empty] | 6780 | -6780 | 0 |  |  | 1051.471 | 6720 | 6240 | 480 | 1076.923 | 516.129 | -6300 | 4652.6
| déjà acheté à E |  | L00022E05A | ADNO111 | ROND 200 X 1208 MM | 1208 | 170 | Bombardier?
| déjà acheté à E |  | L00022E05A | ADNO112 | ROND 200 X 2165 MM | 2165 | 304 | Expédiée HAL
| déjà acheté à E |  | L00022E05A | ADNO121 | ROND 200 X 1555 MM | 1555 | 218 | Expédiée HAL
| déjà acheté à E |  | L00022E05A | ADNO122 | ROND 200 X 2215 MM | 2215 | 310 | Expédiée HAL
| déjà acheté à E |  | L00022E05A | ADNO13 | ROND 197 X 3763 MM | 3763 | 508 | Expédiée HAL
| déjà acheté à E |  | L00022E05A | ADNO211 | ROND 197 X 2195 MM | 2195 | 296 | Expédiée HAL
| déjà acheté à E |  | L00022E05A | ADNO212 | ROND 197 X 1604 MM | 1604 | 216 | Expédiée HAL
| déjà acheté à E |  | L00022E05A | ADNO22 | ROND 197 X 4118 MM | 4118 | 556 | Bombardier?
| déjà acheté à E |  | L00022E05A | ADNO231 | ROND 200 X 1753 MM | 1753 | 246 | Expédiée HAL
| déjà acheté à E |  | L00022E05A | ADNO2321 | ROND 200 X 888 MM | 888 | 124 | Bombardier?
| déjà acheté à E |  | L00022E05A | ADNO2322 | ROND 200 X 1174 MM | 1174 | 164 | Expédiée HAL
| déjà acheté à E |  | L00022E05A | ADNO311 | ROND 197 X 836 MM | 836 | 114 | Bombardier?
| déjà acheté à E |  | L00022E05A | ADNO312 | ROND 197 X 2682 MM | 2682 | 362 | Expédiée HAL
| déjà acheté à E |  | L00022E05A | ADNO321 | ROND 200 X 2000 MM | 2000 | 280 | Expédiée HAL
| déjà acheté à E |  | L00022E05A | ADNO322 | ROND 200 X 2010 MM | 2010 | 282 | Expédiée HAL
| déjà acheté à E |  | L00022E05A | ADNO33 | ROND 200 X 3512 MM | 3512 | 492 | Expédiée HAL
| déjà acheté à E |  | ADOF - R240 | [7 empty] | 6350 | -6350 | 0 |  |  | 1051.471 | 6290 | 5440 | 850 | 1156.25 | 533.503 | -5500 | 4652.6
| déjà acheté à E |  | L00024E05A | ADOF11 | ROND 241 X 3526 MM | 3526 | 714 | Bombardier?
| déjà acheté à E |  | L00024E05A | ADOF12 | ROND 245 X 3750 MM | 3750 | 786 | Bombardier?
| déjà acheté à E |  | L00024E05A | ADOF13 | ROND 245 X 3514 MM | 3514 | 734 | Bombardier?
| déjà acheté à E |  | L00024E05A | ADOF211 | ROND 241 X 3222 MM | 3222 | 650 | ADOF211. 230kg pour Qualif. Airbs
| déjà acheté à E |  | L00024E05A | ADOF212 | ROND 241 X 501 MM | 501 | 100 | Bombardier?
| déjà acheté à E |  | L00024E05A | ADOF22 | ROND 241 X 3739 MM | 3739 | 756 | A garder UAC, livfaison semaine 38
| déjà acheté à E |  | L00024E05A | ADOF23 | ROND 245 X 2936 MM | 2936 | 612 | Bombardier?
| déjà acheté à E |  | ADQG - R180B | [7 empty] | 7330 | -7330 | 0 |  |  | 1051.471 | 7240 | 6060 | 1180 | 1194.719 | 540.702 | -6150 | 5208.21
| déjà acheté à E |  | ADQU - CAA270 | [7 empty] | 7135 | -7135 | 0 |  |  | 1051.471 | 7050 | 5880 | 1170 | 1198.98 | 541.6827 | -5965 | 5075.13
| déjà acheté à E |  | ADQT - R200 | [7 empty] | 6855 | -6855 | 0 |  |  | 1051.471 | 6810 | 5690 | 1120 | 1196.837 | 542.8458 | -5735 | 4656.46
| déjà acheté |  | ADNE22 - R125
| déjà acheté |  | L00019E05A | ADNE221 | ROND 128 X 5110 MM | 5110 | 292
| déjà acheté |  | L00019E05A | ADNE222 | ROND 128 X 4634 MM | 4634 | 264
| Date commande UKAD envers son client ? |  | XAAA - R330 | XAAA1 | [6 empty] | 6270 |  |  |  |  | 1051.471 | 6245 | 5835 | 410 | 1070.266 | 515.9025 | 410 | 4656.46
| Date commande UKAD envers son client ? |  |  | XAAA2 |  |  |  | Utilisation pour Transpart. Plats à partir de R330 EC
| Date commande UKAD envers son client ? |  | (s39) | XAAA3 |  |  |  | Utilisation pour Qualification Airbus + Transpart Plats à partir de 330 EC
| en attente réponse Pamiers, jalon d'utilisation fin Octobre pour une vente en 2019. Voir début nov pour nouvelle affectation dans le cas contraire (qualification Bombardier) | 100% | XAAB - R240 | XAAB11 | [6 empty] | 6835 |  |  |  |  | 1051.471
| en attente réponse Pamiers, jalon d'utilisation fin Octobre pour une vente en 2019 | 100% |  | XAAB12
| en attente réponse Pamiers, jalon d'utilisation fin Octobre pour une vente en 2019 | 100% | (s41-42) | XAAB13
| en attente réponse Pamiers, jalon d'utilisation fin Octobre pour une vente en 2019 | 100% |  | XAAB21
| en attente réponse Pamiers, jalon d'utilisation fin Octobre pour une vente en 2019 | 100% |  | XAAB22
| en attente réponse Pamiers, jalon d'utilisation fin Octobre pour une vente en 2019 | 100% |  | XAAB23
| en attente réponse Pamiers, jalon d'utilisation fin Octobre pour une vente en 2019 |  | XAAC - R240 | XAAC11 | [6 empty] | 6425 |  |  |  |  | 1051.471
| en attente réponse Pamiers, jalon d'utilisation fin Octobre pour une vente en 2019 |  |  | XAAC12
| en attente réponse Pamiers, jalon d'utilisation fin Octobre pour une vente en 2019 |  | (s45-46) | XAAC13
| en attente réponse Pamiers, jalon d'utilisation fin Octobre pour une vente en 2019 |  |  | XAAC21
| en attente réponse Pamiers, jalon d'utilisation fin Octobre pour une vente en 2019 |  |  | XAAC22
| en attente réponse Pamiers, jalon d'utilisation fin Octobre pour une vente en 2019 |  |  | XAAC23
AEQUS? (1 tonne/mois pendant 10 mois. Resterait 4 mois à couvrir si on )
| déjà acheté |  | ADVR-CAA270 |  |  |  |  | ACNIS (18-085), lot de 160 mm (environ 4.500 kg), besoin s45 --> SMX |  |  | 6370 |  |  |  |  | 1051.471 | 6330 | 5635 | 695 | 1123.336 | 527.2803 | 695 | 4656.46
| déjà acheté |  |  | ADVR1 (x2 ou 3) |  |  |  | ACNIS (18-085), lot de 160 mm (environ 4.500 kg), besoin s45 --> SMX
| déjà acheté |  | (s39-40) | ADVR2 (x2 ou 3) |  |  |  | ACNIS (18-085), lot de 160 mm (environ 4.500 kg), besoin s45 --> SMX
| déjà acheté |  |  | ADVR3 (x2 ou 3)
| déjà acheté |  | ADVB-CAA370- | [7 empty] | 6935 |  |  |  |  | 1051.471
| déjà acheté |  |  | ADVB1 (x2 ou 3) |  |  |  | Rafael (530kg pour Dia 178mm, 320kg pour Dia 127, 1050kg pour Dia 76mm). Eventuellement on reroute sur du CAA270
| déjà acheté |  | (s42) | ADVB2 (x2 ou 3)
Préciser les barres vendues et celles restantes, notamment celles avec longueur inférieure à 1000mm

## Données_travaillées
| Statut UKAD au 28/9 | % proba | % vol | OF COULEE | Piece Entree | Description piece entree | famille | Longueur | Entree KG | Commentaires | Calcul | Poids lingot sortie VAR (kg) | Poids lingot livré UKAD (kg) | Poids meulé (kg) | °/°° meulage lingot | Coût de meulage (€) | Temps de cycle meulage (j) | Mise au mille std UKTMP | Poids ébauche sortie forgeage (kg) | Poids ébauche sortie meulage (kg) | Poids meulé ébauche (kg) | Mise au mille meulage | °/°° meulage Ecoti | Poids total meulé (kg) | Surcoût meulage (€) | Temps de traitement FAI (j) | Regul | Commande | Poste
| Titre |  |  | WAHT - R150 1/2 lingot |  |  | 150 |  | 0 |  |  |  | 3605 | -3605 | 0 |  |  | 1051.471 | 3590 | 3355 | 235 | 1070.045 | 515.8046 | -3370 | 0 |  |  | E4500006614 | 10
| 2018Q4 |  | 100 | E0014PE05A | WAHT11 | ROND 148 X 4809 MM | 150 |  | 366 | B348
| 2018Q4 |  | 100 | E0014PE05A | WAHT12 | ROND 148 X 5322 MM | 150 |  | 406 | B348
| 2018Q4 |  | 100 | E0014PE05A | WAHT21 | ROND 148 X 4815 MM | 150 |  | 366 | B348
| 2018Q4 |  | 100 | E0014PE05A | WAHT22 | ROND 148 X 5524 MM | 150 |  | 420 | B348
| 2018Q4 |  | 100 | E0014PE05A | WAHT31 | ROND 148 X 4920 MM | 150 |  | 376 | B348
| 2018Q4 |  | 100 | E0014PE05A | WAHT32 | ROND 148 X 5223 MM | 150 |  | 398 | B348
demande S39 : proposé à 12,5 EUR (fondeur FR), Midhani ou Fondeur Ardegeois : point à faire début Nov. | Total |  | 100 |  |  |  | 150 |  | 2332 | Midhani | 2332
| 2018Q4 |  |  | WAHU - R180 1/2 lingot |  |  | 180 |  | 0 |  |  |  | 3630 | -3630 | 0 |  |  | 1051.471 | 3615 | 3335 | 280 | 1083.958 | 519.0237 | -3350 | 0 |  |  | E4500006614 | 20
| 2018Q4 |  | 100 | E0014TE05A | WAHU11 | ROND 183 X 3432 MM | 180 |  | 400 | B348
| 2018Q4 |  | 100 | E0014TE05A | WAHU12 | ROND 184 X 3817 MM | 180 |  | 452 | B348
| 2018Q4 |  | 100 | E0014TE05A | WAHU21 | ROND 183 X 3918 MM | 180 |  | 456 | B348
| 2018Q4 |  | 100 | E0014TE05A | WAHU22 | ROND 183 X 4030 MM | 180 |  | 472 | B348
| 2018Q4 |  | 100 | E0014TE05A | WAHU31 | ROND 183 X 3744 MM | 180 |  | 434 | B348
| 2018Q4 |  | 100 | E0014TE05A | WAHU32 | ROND 183 X 3889 MM | 180 |  | 454 | B348
Cible garder une barre | Total |  | 100 |  |  |  | 180 |  | 2668 | Midhani | 5000
| 2018Q4 |  |  | WAHP - R150 |  |  | 150 |  | 0 |  |  |  | 7000 | -7000 | 0 |  |  | 1051.471 | 6965 | 6555 | 410 | 1062.548 | 513.8325 | -6590 | 0 |  |  | E4500006481 | 10
| 2018Q4 |  | 100% | 10122 | WAHP111 | ROND 150 X 4119 MM | 150 |  | 324 | HAL UDEV 18-078, 3900 kg en 150 et 1400 kg en 125 mm, 324 kg cumul 324 | 324
| 2018Q4 |  | 100% | 10122 | WAHP211 | ROND 153 X 4553 MM | 150 | 4553 | 372 | AEQUS 18-082, 60 pièces/mois, cumul pièces : 22 | 22
| 2018Q4 |  | 100% | 10122 | WAHP221 | ROND 150 X 4521 MM | 150 |  | 352 | HAL UDEV 18-078, 150 mm, 352 kg, cumul 376 | 676
| 2018Q4 |  | 100% | 10122 | WAHP311 | ROND 153 X 4275 MM | 150 | 4275 | 348 | AEQUS 18-082, 60 pièces/mois, cumul pièces : | 42
| 2019Q1 |  | 100% | 10122 | WAHP321 | ROND 153 X 4511 MM | 150 | 4511 | 366 | AEQUS 18-082, 60 pièces/mois, cumul pièces : | 64
| 2019Q1 |  | 100% | 10122 | WAHP121 | ROND 153 X 4382 MM | 150 | 4382 | 356.9 | AEQUS 18-082, 60 pièces/mois, cumul pièces : | 85
| 2018Q4 |  | 100% | 10122 | WAHP322 | ROND 148 X 4551 MM | 150 | 4551 | 346 | Shimadzu, 346 kg, cumul 346, UDEV 18-081
| 2018Q4 |  | 100% | 10122 | WAHP312 | ROND 150 X 4641 MM | 150 | 4641 | 364 | HAL UDEV 18-078, 150 mm, cumul 1040 kg | 1040
| 2018Q4 |  | 100% | 10122 | WAHP222 | ROND 150 X 4543 MM | 150 | 4543 | 356 | HAL UDEV 18-078, 150 mm, cumul 1396 | 1396
| 2018Q4 |  | 100% | 10122 | WAHP212 | ROND 150 X 4587 MM | 150 | 4587 | 360 | HAL UDEV 18-078, 150 mm, cumul 1756 | 1756
| 2018Q4 |  | 100% | 10122 | WAHP122 | ROND 150 X 4515 MM | 150 | 4515 | 352 | HAL UDEV 18-078, 150 mm, cumul 2018 | 2108
| 2018Q4 |  | 100% | 10122 | WAHP112 | ROND 150 X 4947 MM | 150 | 4947 | 388 | HAL UDEV 18-078, 150 mm, cumul 2496 | 2496
| Titre |  |  | WAHR - R150 |  |  | 150 |  | 0 |  |  |  | 6670 | -6670 | 0 |  |  | 1051.471 | 6670 | 5620 | 1050 | 1186.833 | 542.7177 | -5620 | 4250.85
| 2018Q4 |  | 100% | 10202 | WAHR111 | ROND 153 X 4503 MM | 150 | 4503 | 366
| 2018Q4 |  | 100% | 10202 | WAHR112 | ROND 153 X 4472 MM | 150 | 4472 | 364 | B348
| 2018Q4 |  | 100% | 10202 | WAHR121 | ROND 153 X 4171 MM | 150 | 4171 | 340 | B348
| 2018Q4 |  | 100% | 10202 | WAHR122 | ROND 154 X 4342 MM | 150 | 4342 | 358 | B348
| 2018Q4 |  | 100% | 10202 | WAHR211 | ROND 154 X 4540 MM | 150 | 4540 | 374 | B348
| 2018Q4 |  | 100% | 10202 | WAHR212 | ROND 154 X 4558 MM | 150 | 4558 | 374 | B348
| 2018Q4 |  | 100% | 10202 | WAHR221 | ROND 153 X 4291 MM | 150 | 4291 | 350 | B348
| 2018Q4 |  | 100% | 10202 | WAHR222 | ROND 153 X 4250 MM | 150 | 4250 | 348 | B348
| 2018Q4 |  | 100% | 10202 | WAHR311 | ROND 149 X 4245 MM | 150 | 4245 | 326 | B348
| 2018Q4 |  | 100% | 10202 | WAHR312 | ROND 154 X 4375 MM | 150 | 4375 | 360 | B348
| 2018Q4 |  | 100% | 10202 | WAHR321 | ROND 153 X 4056 MM | 150 | 4056 | 332 | B348
| 2018Q4 |  | 100% | 10202 | WAHR322 | ROND 154 X 4145 MM | 150 | 4145 | 340 | B348
Cible garder une barre | Total |  | 100% |  |  |  | 150 |  | 4232 | Midhani | 9232
| 2018Q4 |  |  | WAHQ - R150 |  |  | 150 |  | 0 |  |  |  | 6645 | -6645 | 0 |  |  | 1051.471 | 6595 | 5480 | 1115 | 1203.467 | 543.9175 | -5530 | 4251.75 |  |  | E4500006481 | 30
| 2018Q4 |  | 100% | 10184 | WAHQ111 | ROND 153 X 3787 MM | 150 | 3787 | 308 | AEQUS 18-082, 60 pièces/mois, cumul pièces : | 103
| 2019Q2 |  | 100% | 10184 | WAHQ112 | ROND 153 X 4151 MM | 150 | 4151 | 338 | AEQUS 18-082, 60 pièces/mois, cumul pièces : | 123
| 2019Q2 |  | 100% | 10184 | WAHQ121 | ROND 153 X 3768 MM | 150 | 3768 | 308 | AEQUS 18-082, 60 pièces/mois, cumul pièces : | 141
| 2018Q4 |  | 100% | 10184 | WAHQ122 | ROND 148 X 3897 MM | 150 | 3897 | 298 | Shimadzu, 298 kg, cumul 644, UDEV 18-081 | 644
| 2019Q3 |  | 100% | 10184 | WAHQ211 | ROND 153 X 4551 MM | 150 | 4551 | 370 | AEQUS 18-082, 60 pièces/mois, cumul pièces : | 163
| 2019Q3 |  | 100% | 10184 | WAHQ212 | ROND 153 X 4680 MM | 150 | 4680 | 382 | AEQUS 18-082, 60 pièces/mois, cumul pièces : | 185
| 2018Q4 |  | 100% | 10184 | WAHQ22 | ROND 148 X 3948 MM | 150 | 3948 | 300 | Shimadzu, 300kg, cumul 944, UDEV 18-081 | 944
| 2018Q4 |  | 100% | 10184 | WAHQ311 | ROND 146 X 4188 MM | 150 | 4188 | 312 | Shimadzu, 312 kg, cumul 1256, UDEV 18-081 | 1256
| 2018Q4 |  | 100% | 10184 | WAHQ312 | ROND 150 X 4279 MM | 150 | 4279 | 334 | HAL UDEV 18-078, 150 mm, cumul 2830 | 2830
| 2018Q4 |  | 100% | 10184 | WAHQ321 | ROND 150 X 4193 MM | 150 | 4193 | 328 | HAL UDEV 18-078, 150 mm, cumul 3158 | 3158
| 2018Q4 |  | 100% | 10184 | WAHQ322 | ROND 150 X 4155 MM | 150 | 4155 | 324 | Shimatzu
| N/A |  |  | WAHS - R240 SMX |  |  | 240 |  | 0 |  |  |  | 5925 | -5925 | 0 |  |  | 1051.471 | 5815 | 5120 | 695 | 1135.742 | 526.4826 | -5230 | 2806.66 |  |  | E4500006481 | 50
| N/A |  |  | 10200 | WAHS11 | ROND 243 X 4976 MM | 240 | 4976 | 1024 | Utilisée pour UAC. Expédiée
| N/A |  |  | 10200 | WAHS12 | ROND 243 X 4963 MM | 240 | 4963 | 1020 | Utilisée pour UAC. Expédiée
| N/A |  |  | 10200 | WAHS21 | ROND 243 X 5250 MM | 240 | 5250 | 1090 | Utilisée pour Liebherr. Expédiée
| N/A |  |  | 10200 | WAHS22 | ROND 243 X 4891 MM | 240 | 4891 | 1006 | AD Pamiers, 240 Bombardier. Expédiée
| Total |  |  | WAHV - R330 |  |  | 330 |  | 0 |  |  |  | 7415 | -7415 | 0 |  |  | 1051.471 | 7240 | 6330 | 910 | 1143.76 | 526.737 | -6505 | 0 |  |  | E4500006481 | 60
| 2018Q4 |  | 100% | 10185 | WAHV11 | ROND 333 X 2498 MM | 330 | 2498 | 965.5
| 2018Q4 |  | 100% | 10185 | WAHV12 | ROND 336 X 3209 MM | 330 | 3209 | 1260 | Transpart. Expédiée.
| Commande à valeur nulle à prévoir |  | 100% | 10185 | WAHV21 | ROND 336 X 3488 MM | 330 | 3488 | 1368.5 | AD Pamiers, 330 Mecachrome. Expédiée.
| A garder |  | 100% | 10185 | WAHV22 | ROND 336 X 2884 MM | 330 | 2884 | 1130 | 20180928 : proposition en cours (carré de 90, 2 commandes de 50m)
| total |  |  | WAHN - R150 |  |  | 150 |  | 0 |  |  |  | 7150 | -7150 | 0 |  |  | 1051.471 | 7100 | 5745 | 1355 | 1235.857 | 550.601 | -5795 | 4652.6 |  |  | E4500006481 | 40
| 2019Q4 |  | 100% | 10186 | WAHN111 | ROND 153 X 4366 MM | 150 | 4366 | 356 | AEQUS 18-082, 60 pièces/mois, cumul pièces : | 206
| 2019Q4 |  | 100% | 10186 | WAHN1121 | ROND 153 X 3180 MM | 150 | 3180 | 260 | AEQUS 18-082, 60 pièces/mois, cumul pièces : | 221
| 2019Q4 |  | 100% | 10186 | WAHN1122 | ROND 153 X 1330 MM | 150 | 1330 | 108 | HAL UDEV 18-078, 150 mm, cumul 3266 | 3266
| 2019Q4 |  | 100% | 10186 | WAHN121 | ROND 153 X 4374 MM | 150 | 4374 | 356 | AEQUS 18-082, 60 pièces/mois, cumul pièces : | 242
| 2019Q4 |  | 100% | 10186 | WAHN122 | ROND 153 X 4347 MM | 150 | 4347 | 354 | AEQUS 18-082, 60 pièces/mois, cumul pièces : | 263
| 2019Q4 |  | 100% | 10186 | WAHN211 | ROND 153 X 4465 MM | 150 | 4465 | 364 | AEQUS 18-082, 60 pièces/mois, cumul pièces : | 284
| 2018Q4 |  | 100% | 10186 | WAHN212 | ROND 148 X 4536 MM | 150 | 4536 | 346 | HAL UDEV 18-078, 150 mm, cumul 3612 | 3612
commande probable | 2018Q4 |  | 100% | 10186 | WAHN221 | ROND 148 X 4502 MM | 150 | 4502 | 342 | HAL UDEV 18-078, 150 mm, cumul 3954 | 3954
| Vendu 2018S39, en attente de commande |  | 33% | 10186 | WAHN222 | ROND 153 X 4556 MM | 150 | 4556 | 372 | Panerai, 120kg | 306
| 2019Q4 |  | 100% | 10186 | WAHN311 | ROND 153 X 4229 MM | 150 | 4229 | 344 | AEQUS 18-082, 60 pièces/mois, cumul pièces : | 326
| 2019Q4 |  | 100% | 10186 | WAHN312 | ROND 153 X 4345 MM | 150 | 4345 | 352 | AEQUS 18-082, 60 pièces/mois, cumul pièces : | 347
| 2019Q4 |  | 100% | 10186 | WAHN321 | ROND 153 X 4192 MM | 150 | 4192 | 340 | AEQUS 18-082, 60 pièces/mois, cumul pièces : | 367
| 2019Q4 |  | 100% | 10186 | WAHN322 | ROND 153 X 4214 MM | 150 | 4214 | 344 | AEQUS 18-082, 60 pièces/mois, cumul pièces : | 387
| titre |  |  | ADNE - R200 |  |  | 200 |  | 0 |  |  |  | 6850 | -6850 | 0 |  |  | 1051.471 | 6790 | 6335 | 455 | 1071.823 | 514.9791 | -6395 | 4652.6
| déjà acheté à E |  |  | L00019E05A | ADNE11 | ROND 202 X 3337 MM | 200 | 3337 | 474
| déjà acheté à E |  |  | L00019E05A | ADNE122 | ROND 202 X 2445 MM | 200 | 2445 | 340 | Tardy
| déjà acheté à E |  |  | L00019E05A | ADNE13 | ROND 202 X 3665 MM | 200 | 3665 | 520 | Expédiée HAL
| déjà acheté à E |  |  | L00019E05A | ADNE21 | ROND 202 X 3829 MM | 200 | 3829 | 542 | Expédiée HAL
| déjà acheté à E |  |  | L00019E05A | ADNE231 | ROND 202 X 2014 MM | 200 | 2014 | 286 | Expédiée HAL
| déjà acheté à E |  |  | L00019E05A | ADNE232 | ROND 202 X 1788 MM | 200 | 1788 | 254 | Expédiée HAL
| déjà acheté à E |  |  | L00019E05A | ADNE31 | ROND 202 X 3866 MM | 200 | 3866 | 546 | Expédiée HAL
| déjà acheté à E |  |  | L00019E05A | ADNE32 | ROND 202 X 3981 MM | 200 | 3981 | 564 | Expédiée HAL
| déjà acheté à E |  |  | L00019E05A | ADNE331 | ROND 197 X 3255 MM | 200 | 3255 | 438 | Bombardier?
| déjà acheté à E |  |  | L00019E05A | ADNE332 | ROND 197 X 449 MM | 200 | 449 | 60
| titre |  |  | ADNO - R200 |  |  | 200 |  | 0 |  |  |  | 6780 | -6780 | 0 |  |  | 1051.471 | 6720 | 6240 | 480 | 1076.923 | 516.129 | -6300 | 4652.6
| déjà acheté à E |  |  | L00022E05A | ADNO111 | ROND 200 X 1208 MM | 200 | 1208 | 170 | Bombardier?
| déjà acheté à E |  |  | L00022E05A | ADNO112 | ROND 200 X 2165 MM | 200 | 2165 | 304 | Expédiée HAL
| déjà acheté à E |  |  | L00022E05A | ADNO121 | ROND 200 X 1555 MM | 200 | 1555 | 218 | Expédiée HAL
| déjà acheté à E |  |  | L00022E05A | ADNO122 | ROND 200 X 2215 MM | 200 | 2215 | 310 | Expédiée HAL
| déjà acheté à E |  |  | L00022E05A | ADNO13 | ROND 197 X 3763 MM | 200 | 3763 | 508 | Expédiée HAL
| déjà acheté à E |  |  | L00022E05A | ADNO211 | ROND 197 X 2195 MM | 200 | 2195 | 296 | Expédiée HAL
| déjà acheté à E |  |  | L00022E05A | ADNO212 | ROND 197 X 1604 MM | 200 | 1604 | 216 | Expédiée HAL
| déjà acheté à E |  |  | L00022E05A | ADNO22 | ROND 197 X 4118 MM | 200 | 4118 | 556 | Bombardier?
| déjà acheté à E |  |  | L00022E05A | ADNO231 | ROND 200 X 1753 MM | 200 | 1753 | 246 | Expédiée HAL
| déjà acheté à E |  |  | L00022E05A | ADNO2321 | ROND 200 X 888 MM | 200 | 888 | 124 | Bombardier?
| déjà acheté à E |  |  | L00022E05A | ADNO2322 | ROND 200 X 1174 MM | 200 | 1174 | 164 | Expédiée HAL
| déjà acheté à E |  |  | L00022E05A | ADNO311 | ROND 197 X 836 MM | 200 | 836 | 114 | Bombardier?
| déjà acheté à E |  |  | L00022E05A | ADNO312 | ROND 197 X 2682 MM | 200 | 2682 | 362 | Expédiée HAL
| déjà acheté à E |  |  | L00022E05A | ADNO321 | ROND 200 X 2000 MM | 200 | 2000 | 280 | Expédiée HAL
| déjà acheté à E |  |  | L00022E05A | ADNO322 | ROND 200 X 2010 MM | 200 | 2010 | 282 | Expédiée HAL
| déjà acheté à E |  |  | L00022E05A | ADNO33 | ROND 200 X 3512 MM | 200 | 3512 | 492 | Expédiée HAL
| titre |  |  | ADOF - R240 |  |  | 240 |  | 0 |  |  |  | 6350 | -6350 | 0 |  |  | 1051.471 | 6290 | 5440 | 850 | 1156.25 | 533.503 | -5500 | 4652.6
| déjà acheté à E |  |  | L00024E05A | ADOF11 | ROND 241 X 3526 MM | 240 | 3526 | 714 | Bombardier?
| déjà acheté à E |  |  | L00024E05A | ADOF12 | ROND 245 X 3750 MM | 240 | 3750 | 786 | Bombardier?
| déjà acheté à E |  |  | L00024E05A | ADOF13 | ROND 245 X 3514 MM | 240 | 3514 | 734 | Bombardier?
| déjà acheté à E |  |  | L00024E05A | ADOF211 | ROND 241 X 3222 MM | 240 | 3222 | 650 | ADOF211. 230kg pour Qualif. Airbs
| déjà acheté à E |  |  | L00024E05A | ADOF212 | ROND 241 X 501 MM | 240 | 501 | 100 | Bombardier?
| déjà acheté à E |  |  | L00024E05A | ADOF22 | ROND 241 X 3739 MM | 240 | 3739 | 756 | A garder UAC, livfaison semaine 38
| déjà acheté à E |  |  | L00024E05A | ADOF23 | ROND 245 X 2936 MM | 240 | 2936 | 612 | Bombardier?
| titre |  |  | ADQG - R180B |  |  | 180 |  | 0 |  |  |  | 7330 | -7330 | 0 |  |  | 1051.471 | 7240 | 6060 | 1180 | 1194.719 | 540.702 | -6150 | 5208.21
| titre |  |  | ADQU - CAA270 |  |  | 270 |  | 0 |  |  |  | 7135 | -7135 | 0 |  |  | 1051.471 | 7050 | 5880 | 1170 | 1198.98 | 541.6827 | -5965 | 5075.13
| titre |  |  | ADQT - R200 |  |  | 200 |  | 0 |  |  |  | 6855 | -6855 | 0 |  |  | 1051.471 | 6810 | 5690 | 1120 | 1196.837 | 542.8458 | -5735 | 4656.46
| titre |  |  | ADNE22 - R125 |  |  | 125 |  | 0
| déjà acheté |  |  | L00019E05A | ADNE221 | ROND 128 X 5110 MM | 125 | 5110 | 292
| déjà acheté |  |  | L00019E05A | ADNE222 | ROND 128 X 4634 MM | 125 | 4634 | 264
| Date commande UKAD envers son client ? |  |  | XAAA - R330 | XAAA1 |  | 330 |  | 1600 |  |  |  | 6270 |  |  |  |  | 1051.471 | 6245 | 5835 | 410 | 1070.266 | 515.9025 | 410 | 4656.46
| Date commande UKAD envers son client ? |  |  |  | XAAA2 |  | 330 |  | 1600 | Utilisation pour Transpart. Plats à partir de R330 EC
| Date commande UKAD envers son client ? |  |  | (s39) | XAAA3 |  | 330 |  | 1600 | Utilisation pour Qualification Airbus + Transpart Plats à partir de 330 EC
| en attente réponse Pamiers, jalon d'utilisation fin Octobre pour une vente en 2019. Voir début nov pour nouvelle affectation dans le cas contraire (qualification Bombardier) |  | 100% | XAAB - R240 | XAAB11 |  | 240 |  | 800 |  |  |  | 6835 |  |  |  |  | 1051.471
| en attente réponse Pamiers, jalon d'utilisation fin Octobre pour une vente en 2019 |  | 100% |  | XAAB12 |  | 240 |  | 800
| en attente réponse Pamiers, jalon d'utilisation fin Octobre pour une vente en 2019 |  | 100% | (s41-42) | XAAB13 |  | 240 |  | 800
| en attente réponse Pamiers, jalon d'utilisation fin Octobre pour une vente en 2019 |  | 100% |  | XAAB21 |  | 240 |  | 800
| en attente réponse Pamiers, jalon d'utilisation fin Octobre pour une vente en 2019 |  | 100% |  | XAAB22 |  | 240 |  | 800
| en attente réponse Pamiers, jalon d'utilisation fin Octobre pour une vente en 2019 |  | 100% |  | XAAB23 |  | 240 |  | 800
| titre | [7 empty] | 0
| en attente réponse Pamiers, jalon d'utilisation fin Octobre pour une vente en 2019 |  |  | XAAC - R240 | XAAC11 |  | 240 |  | 800 |  |  |  | 6425 |  |  |  |  | 1051.471
| en attente réponse Pamiers, jalon d'utilisation fin Octobre pour une vente en 2019 |  |  |  | XAAC12 |  | 240 |  | 800
| en attente réponse Pamiers, jalon d'utilisation fin Octobre pour une vente en 2019 |  |  | (s45-46) | XAAC13 |  | 240 |  | 800
| en attente réponse Pamiers, jalon d'utilisation fin Octobre pour une vente en 2019 |  |  |  | XAAC21 |  | 240 |  | 800
| en attente réponse Pamiers, jalon d'utilisation fin Octobre pour une vente en 2019 |  |  |  | XAAC22 |  | 240 |  | 800
| en attente réponse Pamiers, jalon d'utilisation fin Octobre pour une vente en 2019 |  |  |  | XAAC23 |  | 240 |  | 800
| déjà acheté |  |  | ADVR-CAA270 |  |  | 240 |  | 0 | ACNIS (18-085), lot de 160 mm (environ 4.500 kg), besoin s45 --> SMX |  |  | 6370 |  |  |  |  | 1051.471 | 6330 | 5635 | 695 | 1123.336 | 527.2803 | 695 | 4656.46
| déjà acheté |  |  |  | ADVR1 (x2 ou 3) |  | 240 |  | 0 | ACNIS (18-085), lot de 160 mm (environ 4.500 kg), besoin s45 --> SMX
| déjà acheté |  |  | (s39-40) | ADVR2 (x2 ou 3) |  | 240 |  | 0 | ACNIS (18-085), lot de 160 mm (environ 4.500 kg), besoin s45 --> SMX
| déjà acheté |  |  |  | ADVR3 (x2 ou 3) |  | 240 |  | 0
| déjà acheté |  |  | ADVB-CAA370- |  |  | 240 |  | 0 |  |  |  | 6935 |  |  |  |  | 1051.471
| déjà acheté |  |  |  | ADVB1 (x2 ou 3) |  | 240 |  | 0 | Rafael (530kg pour Dia 178mm, 320kg pour Dia 127, 1050kg pour Dia 76mm). Eventuellement on reroute sur du CAA270
| déjà acheté |  |  | (s42) | ADVB2 (x2 ou 3) |  | 240 |  | 0
Préciser les barres vendues et celles restantes, notamment celles avec longueur inférieure à 1000mm
/!\ : NE pas effacer

## Cr
2018-09-28 | Garder une barre en D150 et une en D180 (WAHT et WAHU)
| AEQUS : 10% vendus en 2018, 90% en 2019 | AEQUS? (1 tonne/mois pendant 10 mois. Resterait 4 mois à couvrir si on )
WAHV - R330 : à conserver
| WAHV11 | ROND 333 X 2498 MM | 2498 | 965.5 | probable vente Transpart : achat 2018
AEQUS : 500 kg DP en 2018
Point particulier : 150 et 180 peuvent être destinés à du Skull

## Tdb
famille | (Tous)
Étiquettes de lignes | Moyenne de % vol | Somme de Entree KG
2018Q4 | 27.4 | 17911.5
2019Q1 | 1 | 722.9
2019Q2 | 1 | 646
2019Q3 | 1 | 752
2019Q4 | 1 | 3178
A garder | 1 | 1130
Commande à valeur nulle à prévoir | 1 | 1368.5
Date commande UKAD envers son client ? |  | 4800
déjà acheté |  | 556
déjà acheté à E |  | 13018
en attente réponse Pamiers, jalon d'utilisation fin Octobre pour une vente en 2019 | 1 | 8800
en attente réponse Pamiers, jalon d'utilisation fin Octobre pour une vente en 2019. Voir début nov pour nouvelle affectation dans le cas contraire (qualification Bombardier) | 1 | 800
Vendu 2018S39, en attente de commande | 0.33 | 372
Total général | 17.96186 | 54054.9

## Feuil3
Description piece entree | (Tous)
Étiquettes de lignes | Moyenne de % vol | Somme de Entree KG
2018Q4 | 27.4 | 17911.5
2019Q1 | 1 | 722.9
2019Q2 | 1 | 646
2019Q3 | 1 | 752
2019Q4 | 1 | 3178
A garder | 1 | 1130
Commande à valeur nulle à prévoir | 1 | 1368.5
Date commande UKAD envers son client ?
en attente réponse Pamiers, jalon d'utilisation fin Octobre pour une vente en 2019 | 1
en attente réponse Pamiers, jalon d'utilisation fin Octobre pour une vente en 2019. Voir début nov pour nouvelle affectation dans le cas contraire (qualification Bombardier) | 1
Vendu 2018S39, en attente de commande | 0.33 | 372
Total général | 17.96186 | 26080.9