## InfosQualité
4.43
Famille PIC | Besoins | OF | Type | PAM | VAR | EXP estimée | Poids KmProd | Longueur KmProd | Diamètre estimé | Longueur Betty | Diam Betty | Poids Betty | Delta de Diamètre | Delta de Poids | Dia Theo (Densité 4,43) | Poids Theo (Densité 4,43) | Meulé | new brassage | Poteyé | PINS | Remarques
Stock Decouplage UKAD | VAR_4500009245_UKAD_MTS#2 | 10408 | Pri | 2019-02-06 | 2019-02-28 | 2019-04-04 | 6050 | 2470 | 835 | ? | 830 |  | 1.077% |  | 839.0395 | 5991.886 | MEULAGE CHEZ EVERTZ | NON | NON | 2
? | 4500010185_ PRI | 10421 | Pri | 2019-02-13 | 2019-03-12 | 2019-04-05 | 6210 | 2561 | 832 | 2570 | 836 |  | 0.141% |  | 834.8226 | 6168.078 | Oui | NON | NON | 2
? | 4500010793_Taramm | 10390 | Pri | 2018-09-20 | 2019-03-15 | 2019-06-28 | 4720 | 1885 | 843 | 1880 | 849 |  | 0.07813% |  | 848.3372 | 4660.796 | OUI MEULAGE + ESSAI D USINAGE | NON | NON | 4
? | Affectation à définir | 10442 | Pri | 2019-03-25 | 2019-04-05 | 2019-07-12 | 6150 | 2365 | 866 | 2365 | 869 |  | 0.5182% |  | 864.5203 | 6171.071 | MEULAGE CHEZ CALIDER | NON | NON | 2 | Vis Acier => B348
? | 4500010486_STDI | 10464 | Stdi | 2019-05-15 | 2019-05-29 | 2019-06-11 | 6690 | 2540 | 874 | 2540 | 875 |  | 0.5677% |  | 870.0604 | 6750.721 | MEULAGE EVERTZ | NON | NON | 4
Bombardier via AD | 4500010918_Bombardier #10 | 10504 | Pri | 2019-05-27 | 2019-06-10 | 2019-06-19 | 6720 | 2452 | 890 | 2450 | 891 |  | 0.3922% |  | 887.5189 | 6757.625 | Meulage léger (blanchissage) + ressuage | OUI | NON | 2
Bombardier via AD | 4500010918_Bombardier #20 | 10466 | Pri | 2019-05-30 | 2019-06-10 | 2019-06-24 | 6900 | 2445 | 905 |  | ? |  |  |  | 900.6132 | 6967.382 | NON | OUI | NON | 2
? | 4500010920_ValidationClasseC | 10506 | Stdi | 2019-05-28 | 2019-06-18 | 2019-06-25 | 7105 | 2507 | 904 | 3145 | 824 |  | 8.7% |  | 902.5226 | 7128.281 | NON | OUI | NON | 4
AMS4928 Vente Lingots Dir. Autres (Pot.) | 4500010683#10 | 10478 | Pri | 2019-05-31 | 2019-06-21 | 2019-07-03 | 6970 | 2470 | 904 |  | ? |  |  |  | 900.5775 | 7023.077 | NON | OUI | NON | 2
? | Forge Fedriga | 10467 | Pri | 2019-06-11 | 2019-06-24 | 2019-07-10 | 7400 | 2615 | 903 | 2615 | 903 | 7425 | 0.1278% | 0.08193% | 901.8477 | 7418.922 | NON | OUI | OUI | 2 | Blanchissage + Chimie conforme (MQP EcoTi) O= 0,2
? | Réservation par M DAUZAT | 10465 | Pri | 2019-05-29 | 2019-06-26 | 2019-07-11 | 4900 | 1710 | 825 | 1720 | 907 | 4900 (Confirmé) | 0.0566% |  | 907.5137 | 4049.465 | NON | OUI | OUI | 2 | Non masseloté (Perte Stub au Var), pas de risque de retassures
Stock Decouplage UKAD | 4500010834_UKAD MTS#1 | 10479 | Pri | 2019-06-12 | 2019-06-24 | 2019-07-10 | 7000 | 2530 | 910 | 2525 | 905 | 7135 | 1.486% | 2.119% | 891.7476 | 7289.486 | NON | OUI | OUI | 2
| Validation Classe C N4 | 10468 | Stdi | 2019-05-31 | 2019-06-25 | 2019-07-12 | 6390 | 2260 | 912 | 2250 | 907 | 6390 | 0.6139% | 2.297% | 901.4661 | 6540.21 | NON | OUI | OUI | 4 | Test usinage + Analyse carbone en cours
| Validation Classe C N5 | 10469 | Stdi | 2019-06-13 | 2019-06-26 | 2019-07-12 | 7290 | 2570 | 909 | 2570 | 906 | 7380 | 0.3409% | 0.1146% | 902.9223 | 7388.47 | NON | OUI | OUI | 4 | Candidat pour test usinage + Analyse carbone en cours
Safran 6-4 Aero Booster EcoTi | 4500010835_SAFRAN #1 | 10528 | Pri | 2019-06-27 | 2019-07-01 | 2019-07-16 | 6815 | 2400 | 908 | 2400 | 906 | 6815 | 0.2877% | 1.01% | 903.4009 | 6884.566 | NON | OUI | OUI | 2 | Candidat pour test usinage
Safran 6-4 Aero Booster EcoTi | 4500010835_SAFRAN #3 | 10482 | Pri | 2019-07-16 | 2019-07-22 | 2019-08-26 |  |  |  | 2460 | 909.3333 | 6930 | [5 empty] | OUI | OUI | 2
Safran 6-4 Aero Booster EcoTi | 4500010835_SAFRAN #4 | 10521 | Pri | 2019-07-17 | 2019-07-23 | 2019-08-28 |  |  |  | 2355 | 910.6667 | 7175 | [5 empty] | OUI | OUI | 2
Safran 6-4 Aero Booster EcoTi | 4500010835_SAFRAN #5 | 10522 | Pri | 2019-07-18 | 2019-07-24 | 2019-08-28 |  |  |  | 2495 | 911 | 7035 | [5 empty] | OUI | OUI | 2
Safran 6-4 Aero Booster EcoTi | 4500010835_SAFRAN #6 | 10523 | Pri | 2019-07-18 | 2019-07-26 | 2019-08-28 |  |  |  | 2485 | 909 | 7045 | [5 empty] | OUI | OUI | 2
AMS4928 Vente Lingots Dir. Autres (Pot.) | 4500010683#20 Kind | 10542 | Pri
? | 4500011214 MTS 20 PRI | 10524 | Pri
Safran 6-4 Aero Booster EcoTi | 4500011220_SAFRAN #10 | 10525 | Pri
Safran 6-4 Aero Booster EcoTi | 4500011220_SAFRAN #20 | 10526 | Pri
Safran 6-4 Aero Booster EcoTi | 4500011220_SAFRAN #30 | 10547 | Pri
Safran 6-4 Aero Booster EcoTi | 4500011220_SAFRAN #40 | 10548 | Pri
Safran 6-4 Aero Booster EcoTi | 4500011220_SAFRAN #50 | 10560 | Pri
Safran 6-4 Aero Booster EcoTi | 4500011220_SAFRAN #60 | 10561 | Pri
Safran 6-4 Aero Booster EcoTi | 4500011220_SAFRAN #70 | 10562 | Pri
AMS4928 Vente Lingots Dir. Autres (Pot.) | 4500010683#30 | Kind#30 | Pri
AMS4928 Vente Lingots Dir. Autres (Pot.) | 4500010683#40 | Kind#40 | Pri
? | 4500011214 MTS 30 PRI | OF E#51 | Pri
Note on W13: p