## lingot en stock
Numéro d'article | Division | Lot | Empl. stockage | Unité quantité | Utilis. libre | n° de coulée | n° de repère | Version | Forme | Longueur [MM] | Dimension 1 [MM] | Dimension 2 [MM] | Brassé | commentaire | Potentiel | Safran Compatible | AMS2380 Grade 4 | Chutes utilisées (Copeaux, Classe A, Classes C) | Type
LI05A100001 | 0100 | AEGF | MP01 | KG | 5350 | 10399E05A | 10399 |  | Rond | 2196 | 827 | 0 | Non | 2 var | [5 empty] | Pb Masselottage | 3864
LI05A100001 | 0100 | AEGU | MP01 | KG | 4905 | 10398E05A | 10398 |  | Rond | 1964 | 848 | 0 | Non | 2 var | [5 empty] | Pb Masselottage | 3255
LI05A100001 | 0100 | AEHO | MP01 | KG | 6140 | 10400E05A | 10400 |  | Rond | 2445 | 855 | 0 | Non | 2 var | Fedriga |  |  |  |  | RAS
LI05A100001 | 0100 | AEJI | MP01 | KG | 6730 | 10520K05S | 10520 |  | Rond | 2450 | 885 | 0 | Non | electrode UKTMP | Fedriga
LI05A100001 | 0100 | AENH | MP01 | KG | 7175 | 10521E05A | 10521 |  | Rond | 2355 | 910 | 0 | Oui | Safran, déro chimie acceptée, risque O2 tête. |  |  |  | Copeaux | PRI | Safran
LI05A100001 | 0100 | AERD | MP01 | KG | 7215 | 10561E05A | 10561 |  | Rond | 2550 | 909 | 0 | Oui | Safran, déro chimie H2 interne accepté pied |  |  |  | Copeaux | PRI
LI05A100001 | 0100 | AERE | MP01 | KG | 7106 | 10607E05A | 10607 |  | Rond | 2505 | 912 | 0 | Oui | Safran, dérogation poids |  |  |  | Copeaux | PRI
LI05A100001 | 0100 | AERF | MP01 | KG | 7020 | 10608E05A | 10608 |  | Rond | 2470 | 905 | 0 | Oui | Safran, déro OK. |  |  |  | Copeaux | PRI
LI05A100001 | 0100 | AESG | MP01 | KG | 7030 | 10623E05A | 10623 |  | Rond | 2475 | 910 | 0 | Oui | Safran, Déro Poids OK |  |  |  | Copeaux | PRI
LI05A100001 | 0100 | AESH | MP01 | KG | 6985 | 10622E05A | 10622 |  | Rond | 2440 | 914 | 0 | Oui | OF déro poids | Fedriga |  |  | Copeaux | PRI
LI05A100001 | 0100 | AESI | MP01 | KG | 5680 | 10620E05A | 10620 |  | Rond | 1973 | 908 | 0 | Oui | MTS, PRI, déro poids masselottage OK | Fedriga |  |  | Copeaux | PRI
LI05A100001 | 0100 | AETK | MP01 | KG | 7310 | 10635E05A | 10635 |  | Rond | 2583 | 911 |  | Oui | Panerai | Panerai |  |  | ClasseA | PRI | Panerai
LI05A100001 | 0100 | AETW | MP01 | KG | 7085 | 10628E05A | 10628 |  | Rond | 2490 | 909 |  | Oui | Safran, Déro Poids OK |  |  |  | Copeaux | PRI
LI05A100001 | 0100 | AETX | MP01 | KG | 6880 | 10627E05A | 10627 |  | Rond | 2435 | 905 |  | Oui | Safran, Déro Poids OK | Fedriga |  |  | Copeaux | PRI
[5 empty] | 7095 |  | 10629 | [6 empty] | Safran, Déro Poids OK |  |  |  | Copeaux | PRI
[7 empty] | 10469 | [6 empty] | QUALIF Classe C Bombardier, déro carbone i nterne, accepté. |  |  |  | Classe C
[5 empty] | 7295 |  | 10662 | [6 empty] | Safran, OK |  |  |  | Classe A | PRI
[5 empty] | 7145 |  | 10631 | [6 empty] | Safran, Déro Poids OK |  |  |  | Copeaux | PRI

## liste brassés
OF | Date Exp
10466 | 2019-06-24
10467 | 2019-07-24
10468 | 2019-07-26
10478 | 2019-07-03
10479 | 2019-07-11
10482 | 2019-08-27
10504 | 2019-06-19
10506 | 2019-06-25
10521 | 2019-09-11
10522 | 2019-08-29
10523 | 2019-08-27
10528 | 2019-07-16
10542 | 2019-09-13
10545 | 2019-07-24
10547 | 2019-10-30
10548 | 2019-10-29
10560 | 2019-10-29
10561 | 2019-11-18
10562 | 2019-11-06
10601 | 2019-10-09
10604 | 2019-11-06
10606 | 2019-10-30
10607 | 2019-11-18
10608 | 2019-11-19
10620 | 2019-11-29
10622 | 2019-11-28
10623 | 2019-11-27