## VAGUE 20200206
| 12L |  |  | Détails | [9 empty] | Affectations possibles | [6 empty] | Al (%) |  | V (%) |  | Fe (%) |  | H2 (%) |  | O2 (%) |  | C (%) |  | N2 (%) |  | Y (%) |  | Ti (%) |  |  | UKAD |  |  | Commerce |  |  | Service achats AD
OF | type | Vue face cylindrique | Vue face plane circulaire | Longueur (mm) | Diamètre (mm) | Poids (kg) | Meulage "E" | Meulage "L" | Masselotage | Brassage | Poteyage | PINS | Affecté à | STMU E05A PRI | STMU E05A PI | STMU E05A STDi | SAFRAN DMD 776 | B348 | AMS4928 | AMS2380 | P | T | P | T | P | T | P | T | P | T | P | T | P | T | P | T | P | T | Date d'entrée en stock | proposé à | date propostition | deadline | proposé à | date proposition | deadline | proposé à | date propostition | deadline | Remarques | Conditionnement / emplacement physique et systéme | livré le | Date mise a jour | par qui?
10585 | Elecrode |  |  | 3000 | 820 | 5960 | NON | N/A | N/A | N/A | N/A | NON |  | N | N | N | N | O? | N | N | 6.276667 |  | 4.176667 |  | 0.198 |  | 0.002 |  | 0.1676667 |  | 0.014 |  | 0.004766667 |  | <0,001 |  | 89.4 |  | 2019-12-12 |  |  |  | Proposer a fondeur TARAMM à garder sous forme ELECTRODE | 2020-01-22 | 2020-03-23 |  |  |  | ENTREE D'EAU, plaquette prélevée en tête d'électrode (fin de fusion PAM) | Sur chassis métallique 1800mm x 1200mm Zone 40aine VAR Km PROD |  | 2020-02-13 | JEE
10525 | Lingot |  |  | 1900 | 916 | 5410 | NON | NON | OUI | OUI | NON | 2 | stub | ? | ? | ? | ? | ? | ? | ? | 6.29 | 6.32 | 4.07 | 4.07 | 0.145 | 0.143 | <0,001 | 0.0012 | 0.18 | 0.186 | 0.018 | 0.02 | 0.0093 | 0.01 | <0,001 | <0,001 | 89.5 | 89.5 | 2019-12-18 | [9 empty] | Lingot pour stub fuite d'eau en fin de fusion PAM - coupe de la tête d'électrode avant refusion - double peau sur lingot | Sur chassis bois 1800mm x 1140mm 120kg Zone expédition MS 5012 |  | 2020-02-13 | JEE
10641 | Lingot |  |  | 2233 | 908 | 6330 | NON | NON | OUI | OUI | OUI | 2 | SAFRAN | O | O | O | O | O | O | O | 6.28 | 6.39 | 4.06 | 4.02 | 0.18 | 0.17 | 0.0011 | 0.0013 | 0.16 | 0.17 | 0.014 | 0.014 | 0.005 | 0.006 | <0,001 | <0,001 | 89.2 | 89.1 | 2020-02-12 | [9 empty] | RAS | Sur chassis bois 1800mm x 1140mm 120kg Zone expédition Km PROD | 2020-02-13 | 2020-02-17 | JEE
10642 | Lingot |  |  | 2525 | 908 | 7145 | NON | NON | OUI | OUI | OUI | 2 |  | ? | ? | ? | N | O | ? | ? | 6.43 | 6.36 | 4.29 | 4.17 | 0.19 | 0.2 | 0.0013 | 0.0012 | 0.18 | 0.19 | 0.017 | 0.014 | 0.004 | 0.006 | <0,001 | <0,001 | 88.8 | 89 | 2020-02-12 | B348 (en accord MQP UKAD/EcoTi) |  |  | Fondeur | [5 empty] | 2e électrode réalisée après ENTREE AZOTE (confirmé par MQP) - lavage du skull => risque modéré Contrôle US obligatoire = NON COMPATIBLE SAFRAN | Sur chassis bois 1800mm x 1140mm 120kg Zone expédition Km PROD |  | 2020-02-12 | JEE
10643 | Lingot |  |  | 2626 | 909 | 7455 | OUI | NON | OUI | OUI | OUI | 2 | MTS | O | O | O | N | O | O | O | 6.35 | 6.22 | 4.17 | 4.15 | 0.19 | 0.2 | 0.0014 | 0.0014 | 0.19 | 0.2 | 0.015 | 0.014 | 0.007 | 0.008 | <0,001 | <0,001 | 89 | 89.1 | 2020-01-30 | [9 empty] | MEULAGE AU STADE ELECTRODE = NON COMPATIBLE SAFRAN = MTS (confirmé par MQP) | Sur chassis bois 1800mm x 1140mm 120kg Zone expédition Km PROD |  | 2020-02-12 | JEE
10645 | Lingot |  |  | 2240 | 903 | 6360 | NON | NON | OUI | OUI | OUI | 2 |  | ? | ? | ? | N | O | ? | ? | ? | ? | ? | ? | ? | ? | ? | ? | ? | ? | ? | ? | ? | ? | ? | ? | ? | ? | 2020-02-19 | [9 empty] | Pas d'enregistrement Hydrogène Pour pièce Avionnable (à confirmer par MQP UKAD)? B348 | Sur chassis métallique 1800mm x 1200mm Zone refroidissement Km PROD |  | 2020-02-12 | JEE
10647 | Lingot |  |  | 2513 | 915 | 7115 | NON | NON | OUI | OUI | OUI | 4 |  | N | N | O | O | O | O | N | 6.19 | 6.22 | 4.13 | 4.14 | 0.19 | 0.18 | 0.0012 | 0.001 | 0.16 | 0.18 | 0.01 | 0.01 | 0.004 | 0.004 | <0,001 | <0,001 | 89.2 | 89.2 | 2020-02-13 | [9 empty] | ATTENTE VALIDATION LINGOT CHUTES CRIQUEES OTTO FUCHS ? BOMBARDIER ? UAC ? | Sur chassis métallique 1800mm x 1200mm Zone lavage Km PROD |  | 2020-02-13 | JEE
10648 | Lingot |  |  | 2600 | 910 | 7375 | NON | NON | OUI | OUI | OUI | 4 |  | N | N | O | O | O | O | N | 6.33 | 6.16 | 4.23 | 4.06 | 0.21 | 0.17 | 0.0012 | 0.0013 | 0.17 | 0.17 | 0.01 | 0.012 | 0.005 | 0.005 | <0,001 | <0,001 | 89 | 89.3 | 2020-02-13 | [9 empty] | ATTENTE VALIDATION LINGOT CHUTES CRIQUEES OTTO FUCHS ? BOMBARDIER ? UAC ? | Sur chassis bois 1800mm x 1140mm 120kg Zone expédition Km PROD |  | 2020-02-12 | JEE
10652 | Lingot |  |  | 2585 | 900 | 7328 | NON | NON | OUI | OUI | OUI | 2 | SAFRAN | O | O | O | O | O | O | O | 6.14 | 6.13 | 3.95 | 3.95 | 0.17 | 0.15 | 0.0012 | 0.0013 | 0.18 | 0.19 | 0.027 | 0.023 | 0.005 | 0.006 | <0,001 | <0,001 | 89.4 | 89.4 | 2020-02-13 | [9 empty] | RAS | Sur chassis bois 1800mm x 1140mm 120kg Zone expédition Km PROD |  | 2020-02-17 | JEE
10653 | Lingot |  |  | 2421 | 906 | 6835 | OUI | NON | OUI | OUI | OUI | 2 |  | O | O | O | N | O | O | O | 6.38 | 6.22 | 4.35 | 3.97 | 0.19 | 0.17 | 0.002 | 0.001 | 0.17 | 0.18 | 0.022 | 0.0019 | 0.006 | 0.006 | <0,001 | <0,001 | 88.8 | 89.3 | 2020-02-13 | [9 empty] | MEULAGE AU STADE ELECTRODE = NON COMPATIBLE SAFRAN IFA candidat | Sur chassis métallique 1800mm x 1200mm Zone lavage Km PROD |  | 2020-02-17 | JEE
10664 | Lingot |  |  | ? | ? | ? | NON | NON | OUI | OUI | OUI | 2 | SAFRAN | ? | ? | ? | ? | ? | ? | ? | ? | ? | ? | ? | ? | ? | ? | ? | ? | ? | ? | ? | ? | ? | ? | ? | ? | ? | 2020-02-19 | [9 empty] | RAS | Sur chassis métallique 1800mm x 1200mm Zone refroidissement Km PROD |  | 2020-02-12 | MSZ
10665 | Lingot | Photo a venir | Photo a venir | 2630 | 900 | 7450 | NON | NON | OUI | OUI | OUI | 4 |  | ? | ? | ? | ? | ? | ? | ? | ? | ? | ? | ? | ? | ? | ? | ? | ? | ? | ? | ? | ? | ? | ? | ? | ? | ? | 2020-02-19 | [9 empty] | ATTENTE VALIDATION CLASSE "C" | Sur chassis métallique 1800mm x 1200mm Zone lavage Km PROD |  | 2020-02-12 | MSZ
10666 | Lingot |  |  | 2590 | 912 | 7325 | NON | NON | OUI | OUI | OUI | 4 |  | N | N | O | N | O | O | N | 6.1 | 6.24 | 4.22 | 4.22 | 0.2 | 0.18 | 0.0018 | 0.0021 | 0.18 | 0.18 | 0.013 | <0,01 | 0.004 | 0.006 | <0,001 | <0,001 | 89.2 | 89.1 | 2020-02-13 | [9 empty] | ATTENTE VALIDATION CLASSE "C" 3e électrode réalisée après ENTREE AZOTE (confirmé par MQP) - lavage du skull => risque très modéré Contrôle US obligatoire = NON COMPATIBLE SAFRAN | Sur chassis métallique 1800mm x 1200mm Zone lavage Km PROD |  | 2020-02-17 | JEE
Note on AN2: SANCHEZ Michael: compris dans le futur
Note on AN10: SANCHEZ Michael: 31/01 retout premieres analyses element

## UKAD_Stock
| 0L |  |  | Détails | [9 empty] | Affectations possibles | [6 empty] | Al (%) |  | V (%) |  | Fe (%) |  | H2 (%) |  | O2 (%) |  | C (%) |  | N2 (%) |  | Y (%) |  | Ti (%) |  |  | UKAD |  |  | Commerce |  |  | Service achats AD
OF | type | Vue face cylindrique | Vue face plane circulaire | Longueur (mm) | Diamètre (mm) | Poids (kg) | Meulage "E" | Meulage "L" | Masselotage | Brassage | Poteyage | PINS | Affecté à | STMU E05A PRI | STMU E05A PI | STMU E05A STDi | SAFRAN DMD 776 | B348 | AMS4928 | AMS2380 | P | T | P | T | P | T | P | T | P | T | P | T | P | T | P | T | P | T | Date d'entrée en stock | proposé à | date propostition | deadline | proposé à | date proposition | deadline | proposé à | date propostition | deadline | Remarques | Conditionnement / emplacement physique et systéme | livré le | Date mise a jour | par qui?
10521 | LI |  |  | 2355 | 910 | 7175 | N | N | O | O | O | 5 | SAFRAN | N | N | N | O | N | N | N | [19 empty] | Safran, déro chimie acceptée, risque O2 tête. |  |  | Safran | [5 empty] | O élévé, contre analyse Ok |  |  |  |  | AENH
10561 | LI |  |  | 2550 | 909 | 7215 | N | N | O | O | N | 3 | SAFRAN | O | O | O | O | O | O | O | [19 empty] | Safran, déro chimie H2 interne accepté pied | [13 empty] | AERD
10607 | LI |  |  | 2505 | 912 | 7106 | N | N | O | O | N | 2 | SAFRAN | O | O | O | O | O | O | O | [19 empty] | Safran, dérogation poids | [13 empty] | AERE
10608 | LI |  |  | 2470 | 905 | 7020 | N | N | O | O | N | 2 | SAFRAN | O | O | O | O | O | O | O | [19 empty] | Safran, déro OK. | [13 empty] | AERF
10623 | LI |  |  | 2475 | 910 | 7030 | N | N | O | O | ? | 2 | SAFRAN | O | O | O | O | O | O | O | [19 empty] | Safran, Déro Poids OK | [13 empty] | AESG
10622 | LI |  |  | 2440 | 914 | 6985 | N | N | O | O | N | 2 | OTTO FUCHS | O | O | O | O | O | O | O | [19 empty] | OF déro poids |  |  | Fedriga | [10 empty] | AESH
10620 | LI |  |  | 1973 | 908 | 5680 | N | N | partiel (hors tête) mais tête coupée | O | ? | 2 | MTS | O | O | O | O | O | O | ? | [19 empty] | MTS, PRI, déro poids masselottage OK |  |  | Fedriga | [10 empty] | AESI
10635 | LI |  |  | 2583 | 911 | 7310 | N | N | O | O | O | 2 | Panerai | O | O | O | O | O | O | ? | [19 empty] | Panerai |  |  | Panerai | [10 empty] | AETK
10628 | LI |  |  | 2490 | 909 | 7085 | N | N | O | O | O | 2 | SAFRAN | O | O | O | O | O | O | O | [19 empty] | Safran, Déro Poids OK | [13 empty] | AETW
10627 | LI |  |  | 2435 | 905 | 6880 | N | N | O | O | O | 2 | SAFRAN | O | O | O | O | O | O | O | [19 empty] | Safran, Déro Poids OK |  |  | Fedriga | [10 empty] | AETX
Note on AN2: SANCHEZ Michael: compris dans le futur