## Recap
VRD | VRD | VRD |  | VRD \ MSZ | Meulage MSZ |  | MQP | MQP | MQP | PROD | PROD | PROD | MQP | MQP | MQP | MQP | MQP | MQP | MQP | MQP | MQP | MQP | VRD
OF | Type Article |  | Remarques | Affectation Possible | Electrode | Lingot | Masselotage | Brassage | Poteyage | Longueur mm | Diamétre mm | Poids Kg | Chimie | Al | V | Fe | H2 | O2 | C | N2 | Y | Ti | Nb Pin's | Lien vers photos
10469 | LI0017 | Classe C |  | => LCMA '=> Safran si validation Classe C (fin novembre) | Non | Non | Oui | Oui | Oui | 2570 | 906 | 7380 | Conforme | 6.24 | 4.14 | 0.1775 | 0.00145 | 0.1825 | 0.00775 | 0.00425 | 0.001 | 89.2 | 4 | Photos 10469 Ne pas diffuser photo dans atelier
10465 | LI0003 | Briquettes | Petit Lingot, chutage masselote, plus de retassure | => Stub UKTMP ? | Oui | Non | Non | Oui | Oui | 1720 | 907 | 4900 | Conforme | 6.39 | 3.995 | 0.17 | 0.001 | 0.18 | 0.0225 | 0.005 | 0.001 | 89.15 | 2 | Photos 10465
10445 | LI0017 | Classe C | Entrée eau Pam | => Stub UKTMP ? | Non | Oui | Oui | Non | Non | 2260 | 875 | 6000 | Non conforme | 6.0325 | 3.955 | 0.19 | 0.001025 | 0.225 | 0.01125 | 0.006425 | 0.001 | 89.5 | 2
10442 | LI0003 | Briquettes | Suspicion présence vis acier, non détectable en chimie. Affectation possible sur non critique. | ? | Non | Oui | Oui | Non | Non | 2365 | 869 | 6150 | Conforme | 6.18 | 3.9825 | 0.1925 | 0.002175 | 0.18 | 0.01425 | 0.0054 | 0.001 | 89.35 | 4
10585 | LI0019 | Classe A | Entrée eau Pam | => Fondeur ?