## Population
Diamètre | Quantité annuelle
13.5 | 18
14 | 6
14.7 | 5.5
15.5 | 4.8
16.28 | 16
16.5 | 10
17.1 | 2
17.5 | 1.6
18 | 3.7
18.5 | 0.6
19.05 | 1.6
19.25 | 1.1
19.5 | 2
20 | 5.6
20 | 1.1
22.5 | 1.6
23.2 | 6.8
25 | 2.2
25.4 | 1.4
25.65 | 7
26.5 | 5.6
32.3 | 0.6
34.2 | 0.6

## Budget
Elément de la ligne | Budget k€ | Budget k€ | Puissance installée kW
Chantiers de dépose barres | 20 | 20 | 0
Manutentions diverses | 50 | 50 | 10
Machine à faire les soies à chaud | 150 | 120 | 50 | On privilégie l'option de soies laminées à chaud "de qualité" valides pour les 2 ou 3 passes de la séquence d'étirage à chaud plutôt qu'un pousseur
Préchauffage barres pour séchage | 80 | 50 | 30
Revêtement graphite | 80 | 10 | 0 | Soit mécanisée et équipée pour propreté soit à la main avec chiffon et pb de propreté à générer par ailleurs
Chauffage par induction | 450 | 300 | 250
Banc d'étirage b/b 30t / 30kW | 590 | 560 | 40
Augets de sortie en 15m long | 0 | 0 | 0 | Inclus dans le banc
Table stockage barres en 15m | 0 | 0 | 0 | Inclus dans le banc
Table retour vers l'entrée | 30 | 30 | 5 | Pas sûr que l'insonorisation soit comprise dans les 110k€
Nettoyage barres (grenailleuse) | 150 | 110 | 50
Tronçonneuse en ligne | 50 | 50 | 5 | Sous eau avec traitement filtre et boues
Génie civil global | 100 | 100
Amenée énergies | 490 | 490 |  | Création poste 20kV/380V 2750kVA, TGBT et cables vers machines
Libération des lieux | 60 | 60
Outillages divers | 20 | 20
Rechanges critiques | 69.5 | 57
TOTAL | 2389.5 | 2027 | 440

## Coût 16
Diamètre 16mm | Coût référence | Effet productivité | Rendement | Rendement cumulé | Coût opération €/kg sorti | Coût cumulé €/kg sorti | Coût matière billette |  | €/kg
Laminage à chaud billette 101mm en diam 26 | 0.1839662 | 2.291196 | 98.2% | 98.2% | 0.4215027 | 0.4215027 | Valorisation chutes |  | €/kg | Longueur à étirer pour une barre finie
Fabrication soie + graphitage | 0.2227588 | 1 | 96.23% | 94.5% | 0.2227588 | 0.6607843 | Coût matière barre finie | 0 |  | 24500 | mm
Etirage passe 1 (12 barres à l'heure de marche) | 0.2673106 | 1 | 96.23% | 90.93% | 0.2673106 | 0.9539974 | Densité M2 | 8.12 |  | Durée effective
Etirage passe 2 | 0.2673106 | 1 | 97% | 88.2% | 0.2673106 | 1.250813 | Densité TA6V | 4.43 |  | 4.083333 | min
Grenaillage barres | 0.1215048 | 1 | 100% | 88.2% | 0.1215048 | 1.372318 |  |  |  | Durée réelle | avec TRS
Mise à longueur | 0.01253018 | 1 | 98.57% | 86.94% | 0.01253018 | 1.404737 | Diamètre initial laminé brut | 26 | mm | 9.074074 | min
Traitement thermique | 0.135 | 1.832957 | 100% | 86.94% | 0.2474492 | 1.652186 | Diamètre final | 16 | mm | Part main d'œuvre dans le poste
Dressage (proba à froid) | 0.03 | 1 | 100% | 86.94% | 0.03 | 1.682186 | Rapport sections | 37.87% |  | 47%
Rectification passe 1 / 0,15mm | 0.3712647 | 1 | 98.16% | 85.35% | 0.3712647 | 2.084942 | Allongement | 2.640625 |  | Coût horaire MO |  | 30
Rectification passe 2 et 3 / 0,10mm | 0.7425293 | 1 | 98.76% | 84.29% | 0.7425293 | 2.853614 |  |  |  | Taux de pannes et arrêts
Contrôle Foucault Förster2 | 0.117884 | 1.832957 | 95% | 80.07% | 0.2160762 | 3.219881 | Longueur initiale | 5302.071 | mm | 15%
Marquage, passage PF | 0.094 | 1 | 100% | 80.07% | 0.094 | 3.313881 | Longueur finale | 14000 | mm
Consommables expédition | 0.35 | 1 | 100% | 80.07% | 0.35 | 3.663881 | Rendement étirage | 96.23%
Frais généraux var para barres | 0.035 | 1 | 100% | 80.07% | 0.035 | 3.698881 | Masse finale bonne | 12.46989 | kg
Rendement écroutage sur écrouté équivalent
76.5%
|  |  | Coûts variables non répartis |  | 9.3%
|  |  | Coût direct |  | 4.042877 |  |  | 0.890706432 | kg/m
|  |  | Coût complet CTRY |  | 6.29961

## coût 20
Diamètre 20mm | Coût référence | Effet productivité | Rendement | Rendement cumulé | Coût opération €/kg sorti | Coût cumulé €/kg sorti | Coût matière billette |  | €/kg
Laminage à chaud billette 101mm en diam 28 | 0.1839662 | 2.291196 | 98.2% | 98.2% | 0.4215027 | 0.4215027 | Valorisation chutes |  | €/kg | Longueur à étirer pour une barre finie
Fabrication soie + graphitage | 0.1663266 | 1 | 96.73% | 94.99% | 0.1663266 | 0.6020627 | Coût matière barre finie | 0 |  | 21000 | mm
Etirage passe 1 (12 barres à l'heure de marche) | 0.1710788 | 1 | 96.73% | 91.89% | 0.1710788 | 0.7934721 | Densité M2 | 8.12 |  | Durée effective
Etirage passe 2 | 0.1710788 | 1 | 100% | 91.89% | 0.1710788 | 0.9645509 | Densité TA6V | 4.43 |  | 3.5 | min
Grenaillage barres | 0.09072359 | 1 | 100% | 91.89% | 0.09072359 | 1.055274 |  |  |  | Durée réelle | avec TRS
Mise à longueur | 0.00935587 | 1 | 98.33% | 90.36% | 0.00935587 | 1.082516 | Diamètre initial laminé brut | 28 | mm | 7.777778 | min
Traitement thermique | 0.135 | 1.832957 | 100% | 90.36% | 0.2474492 | 1.329966 | Diamètre final | 20 | mm | Part main d'œuvre dans le poste
Dressage (proba à froid) | 0.03 | 1 | 100% | 90.36% | 0.03 | 1.359966 | Rapport sections | 51.02% |  | 47%
Rectification passe 1 / 0,15mm | 0.2376094 | 1 | 98.52% | 89.02% | 0.2376094 | 1.617949 | Allongement | 1.96 |  | Coût horaire MO |  | 30
Rectification passe 2 et 3 / 0,10mm | 0.4752188 | 1 | 99.01% | 88.14% | 0.4752188 | 2.109387 |  |  |  | Taux de pannes et arrêts
Contrôle Foucault Förster2 | 0.07544573 | 1.832957 | 95% | 83.73% | 0.1382888 | 2.358697 | Longueur initiale | 6122.704 | mm | 15%
Marquage, passage PF | 0.094 | 1 | 100% | 83.73% | 0.094 | 2.452697 | Longueur finale | 12000 | mm
Consommables expédition | 0.35 | 1 | 100% | 83.73% | 0.35 | 2.802697 | Rendement étirage | 96.73%
Frais généraux var para barres | 0.035 | 1 | 100% | 83.73% | 0.035 | 2.837697 | Masse finale bonne | 16.7007456 | kg
Rendement écroutage sur écrouté équivalent
76.5%
|  |  | Coûts variables non répartis |  | 9.3%
|  |  | Coût direct |  | 3.101602 |  |  | 1.3917288 | kg/m
|  |  | Coût complet CTRY |  | 4.832917

## Réductions
28 | 30% | 30 | 35%
23.42648 | 25% | 24.18677 | 35%
20.28793 | 25% | 19.5 | 35%
17.56986 | 25% | 15.7214 | 35%
15.21595 | 25% | 12.675 | 35%
13.1774 | 25% | 10.21891 | 35%
11.41196 | 25% | 8.23875 | 35%
9.883047 | 25% | 6.642293 | 35%
8.558969 | 25% | 5.3551875 | 35%
7.412285 | 25% | 4.31749 | 35%
6.419227 | 25% | 3.480871875 | 35%
5.559214 | 25% | 2.806369 | 35%
4.81442 | 25% | 2.262567 | 35%

## infra
Budget prévisionnel installation Ligne d'étirage à chaud en barre à barre TA6V (hors équipements)
Génie civil | 100000 | Massifs machines, caniveaux, gaines…
Alimentation électrique | 300000 | Création poste 20kV/380V 2750kVA, TGBT et cables vers machines
Alimentation pneumatique | 40000 | Alimentation sur équipements
Alimentation eau refroidissement | 150000 | Tour de refroidissement, pompes, tuyauteries, équipements électrique…
Aménagements annexes | 60000 | Déplacement 1 Presse-couronnes, 2 supports couronnes, 1 basculeur couronnes..
Total | 650000
Attention: Halle 26 équipée de 2 Poutres roulantes CMU=3,2T - A voir si capacité suffisante