## Initial 23 07
Retour des DO / utilisateurs / …
Macro process | Questions | Eléments pour la réponse | Airbus | Naval | Tekna | Safran | …
Elaboration | Faut-il au moins une refusion VAR ? | Qualification aéro et médical | une refusion VAR suivant AMS 4954 |  | selon AMS 2380 (PQ): triple VARou EB VAR ou PAM VAR | une refusion VAR suivant AMS 4954
| Quelle contrainte sur la source d'éponge ? | Qualification et chimie
| Oxygène | Chimie | <0,18 |  | TA6V ELI : autour de 700 ppm TA6V : 1400 à 1800 ppm
| Maxi Carbone | Chimie | <0.04 |  | 400 ppm max
| Y-a-t-il une imposition de transus ? | non
| aluminium |  |  |  | 6.1 à 6.40 (évaporation sous vide)
Forgeage | Imposition micrographique ? | non
| CND ? | Critères US |  |  | sur produit intermédiaire
Laminage, ébauchage | Imposition micrographique ? | non
| CND ? | Critères US
Laminage, couronne fil soudure | Imposition micrographique ? | non | Pas de soudure autorisé sur les bobines |  | pas de fil soudé | ok pour soudure si tréfilage donne le dimmensionnel et garantie tenue mécanique (selon l'AMS, a vérifier)
| CND ? | Critères courant de foucault Critères dimensionnel Autres
| Hydrogène Maxi | Chimie |  |  | <0.0100
Tréfilage (ou autres process) | CND ? | Critères courant de foucault Critères dimensionnel Autres | Ajout sur un essai de dépose qui fait partie de la spec du fil (pour AIRBUS) - réalisation d'un mur en fab add Un petit mur de 20 cm de long et 5,10 cm de haut Important sur la performance à la fatigue Inspection NDT sur le mur déposé (CND US) Exigence état de surface mais via l’essai de dépose | Réfléxion sur un essai de dépose aussi sur NG Réticence de la part de fournisseur de fil sur un essai de dépose Diametre : 1,2 sur T40 et TA6V | CND demandé sur lingots et barres (pour être en accord avec la classe A1 (TFP 1.2 mm) AMS2631) Courant de foucault sur fil fini avant livraison | Pas de CND, ni d’US US sur pièces usinées Développement RX sur brut et ressuage
| Poids mini de couronne ? | Kg
| Imposition micrographique ? | non
| Autres critères ? | Rm, Rp, … (autres caractérisation mécanique, fatigue et labo) |  |  | le fil doit être propre mais pas forcément être décapé à l’acide (dégraissé via d’autres procédés) / le fil doit être dégraissé complétement / pas d’imposition de recuit) le fil doit être déformé uniquement sur un plan (et pas qu’il parte en hélice)
Volumétrie |  |  |  | NG aura besoin de 9 tonnes tous les 4 ans entre 16 et 20 ans / sera figé d'ici 12 mois | 35 tonnes par mois, marché mondial, (TA6V et ELI 50/50) Marché qui croit de 30% / an Année prochaine : 45 tonnes/mois
|  |  |  | actuellement: entre 300 à 500 kg par ans depuis 3 ans |  | actuellement: entre 300 à 500kg (minimum) par an pour de la recherche
avoir un stock tampon dispo, ça peut conditionner l'acceptation de la techno par NG
NG travail sur du Grade 2 (principalement) et du Grade 5
Alliages |  |  | TA6V | intérêt TA6V et T40 | TA6V ELI (autour de 700ppm) et grade 5 (limité de 1400 à 1800ppm sur O) Aluminium : .6,10 – 6,40 et 6,25 visé // max 6,50 Carbonne 400 max Azote : 100 max Hydrogène : 100 max | TA6V et TA6V ELI
Specs |  |  | AMS 4954 |  |  | un document par alliage // l’AMS 4954 sur les ppm sur O2 // restriction maximum
Bobines |  |  | Stockage et emballage est important pour ne pas contaminer le fil (emballage plastique étanche) Diamètre : 1,6 et 3,2 mm Bobine : 50 à 60 kg max |  | Bobines 50 à 80 kg Diametre 3,125 à 3,225 mm Largeur bobine : 160 à 300mm OD<685mm ID 560 à 570mm | Bobines max de 90 kg (mini 4 kg) Diametre : 3,2 mm (bobines 80kg) Diametre : 1,2 mm (bobines 5 kg) Diamètres : 0,5 -0,8-1,2--1,6- 3,2
déformation de spire dans un seul plan

## Initial 23 08 Perso Pdl
Retour des DO / utilisateurs / …
Macro process | Questions | Eléments pour la réponse | Airbus | Naval | Tekna | Safran | …
Elaboration | Faut-il au moins une refusion VAR ? | Qualification aéro et médical | une refusion VAR suivant AMS 4954 |  | selon AMS 2380 (PQ): triple VARou EB VAR ou PAM VAR | une refusion VAR suivant AMS 4954
| Quelle contrainte sur la source d'éponge ? | Qualification et chimie
| Oxygène | Chimie | <0,18 |  | TA6V ELI : autour de 700 ppm TA6V : 1400 à 1800 ppm
| Maxi Carbone | Chimie | <0.04 |  | 400 ppm max
| Y-a-t-il une imposition de transus ? | non
| aluminium |  |  |  | 6.1 à 6.40 (évaporation sous vide)
Forgeage | Imposition micrographique ? | non
| CND ? | Critères US |  |  | sur produit intermédiaire
Laminage, ébauchage | Imposition micrographique ? | non
| CND ? | Critères US
Laminage, couronne fil soudure | Imposition micrographique ? | non | Pas de soudure autorisé sur les bobines |  | pas de fil soudé | ok pour soudure si tréfilage donne le dimmensionnel et garantie tenue mécanique (selon l'AMS, a vérifier)
| CND ? | Critères courant de foucault Critères dimensionnel Autres
| Hydrogène Maxi | Chimie |  |  | <0.0100
Tréfilage (ou autres process) | CND ? | Critères courant de foucault Critères dimensionnel Autres | Ajout sur un essai de dépose qui fait partie de la spec du fil (pour AIRBUS) - réalisation d'un mur en fab add Un petit mur de 20 cm de long et 5,10 cm de haut Important sur la performance à la fatigue Inspection NDT sur le mur déposé (CND US) Exigence état de surface mais via l’essai de dépose | Réfléxion sur un essai de dépose aussi sur NG Réticence de la part de fournisseur de fil sur un essai de dépose Diametre : 1,2 sur T40 et TA6V | CND demandé sur lingots et barres (pour être en accord avec la classe A1 (TFP 1.2 mm) AMS2631) Courant de foucault sur fil fini avant livraison | Pas de CND, ni d’US US sur pièces usinées Développement RX sur brut et ressuage
| Poids mini de couronne ? | Kg
| Imposition micrographique ? | non
| Autres critères ? | Rm, Rp, … (autres caractérisation mécanique, fatigue et labo) |  |  | le fil doit être propre mais pas forcément être décapé à l’acide (dégraissé via d’autres procédés) / le fil doit être dégraissé complétement / pas d’imposition de recuit) le fil doit être déformé uniquement sur un plan (et pas qu’il parte en hélice)
Volumétrie |  |  |  | NG aura besoin de 9 tonnes tous les 4 ans entre 16 et 20 ans / sera figé d'ici 12 mois | 35 tonnes par mois, marché mondial, (TA6V et ELI 50/50) Marché qui croit de 30% / an Année prochaine : 45 tonnes/mois
|  |  |  | actuellement: entre 300 à 500 kg par ans depuis 3 ans |  | actuellement: entre 300 à 500kg (minimum) par an pour de la recherche
avoir un stock tampon dispo, ça peut conditionner l'acceptation de la techno par NG
NG travail sur du Grade 2 (principalement) et du Grade 5
Alliages |  |  | TA6V | intérêt TA6V et T40 | TA6V ELI (autour de 700ppm) et grade 5 (limité de 1400 à 1800ppm sur O) Aluminium : .6,10 – 6,40 et 6,25 visé // max 6,50 Carbonne 400 max Azote : 100 max Hydrogène : 100 max | TA6V et TA6V ELI
Specs |  |  | AMS 4954 |  |  | un document par alliage // l’AMS 4954 sur les ppm sur O2 // restriction maximum
Bobines |  |  | Stockage et emballage est important pour ne pas contaminer le fil (emballage plastique étanche) Diamètre : 1,6 et 3,2 mm Bobine : 50 à 60 kg max |  | Bobines 50 à 80 kg Diametre 3,125 à 3,225 mm Largeur bobine : 160 à 300mm OD<685mm ID 560 à 570mm | Bobines max de 90 kg (mini 4 kg) Diametre : 3,2 mm (bobines 80kg) Diametre : 1,2 mm (bobines 5 kg) Diamètres : 0,5 -0,8-1,2--1,6- 3,2
déformation de spire dans un seul plan